## 全体
都市再生機構工事共通仕様書等
|  |  |  | 昭和３０年代 |  |  |  |  | 昭和４０年代 |  |  | 昭和５０年代 |  |  |  | 昭和６０年代 |  | 平成年代 |  |  | 平成１０年代 |  |  | 平成２０年代
|  |  | 年 度 | 昭和３０年（1955） | 昭和３１年（1956） | 昭和３３年（1958） | 昭和３６年（1961） | 昭和３８年（1963） | 昭和４１年（1966） | 昭和４４年（1969） | 昭和４７年（1972） | 昭和５０年（1975） | 昭和５３年（1978） | 昭和５６年（1981） | 昭和５７年（1982） | 昭和６０年（1984） | 昭和６３年（1987） | 平成３年(1991) | 平成６年(1994) | 平成９年(1997) | 平成１２年(2000) | 平成１６年(2004) | 平成１９年(2007) | 平成２２年(2010) | 平成２５年(2013)
| 工事種別 |  |  | ■建築基準法制定（S25年） ［旧耐震設計法］ | [6 empty] | ■基準法施行令（S45年12月） ［耐震基準の強化］ |  |  | ■基準法施行令の改正（S55年10月） ［新対審設計法の導入］ | [7 empty] | ■公共住宅事業者等連絡協議会編集 「公共住宅建設工事共通仕様書」 | ■公共住宅事業者等連絡協議会編集 「公共住宅建設工事共通仕様書」 | ■公共住宅事業者等連絡協議会編集 「公共住宅建設工事共通仕様書」 | ■公共住宅事業者等連絡協議会編集 「公共住宅建設工事共通仕様書」
躯体工事 | 躯体寸法 | 階高 |  | 該当なし | 該当なし | ※S35:2550㎜ | → ※S35:2550㎜ | → ※S35:2550㎜ | → ※S35:2550㎜ | 〔変更〕 ※S44:2600㎜ | → ※S44:2600㎜ | → ※S44:2600㎜ | → ※S44:2600㎜ | → ※S44:2600㎜ | → ※S44:2600㎜ | → ※S44:2600㎜ | → ※S44:2600㎜ | 〔変更〕 ※:2650㎜ | 〔変更〕 ※H5:2750㎜ | → ※H5:2750㎜ | 〔変更〕 ※H14年：2850mm（内法高2100mm） | 該当なし | 該当なし | 該当なし | 該当なし
|  | 壁厚 |  | 該当なし | 該当なし | ※S35:120㎜ | → ※S35:120㎜ | → ※S35:120㎜ | → ※S35:120㎜ | → ※S35:120㎜ | → ※S35:120㎜ | → ※S35:120㎜ | → ※S35:120㎜ | 〔変更〕 ※S55:150㎜（戸境壁） | → ※S55年：150mm（戸境壁） | → ※S55年：150mm（戸境壁） | → ※S55年：150mm（戸境壁） | → ※S55年：150mm（戸境壁） | → ※S55年：150mm（戸境壁） | → ※S55年：150mm（戸境壁） | 〔変更〕 ※H14年：180mm（戸境壁） | 該当なし | 該当なし | 該当なし | 該当なし
|  | 床厚 |  | ※S30:110㎜ | → ※S30:110㎜ | → ※S30:110㎜ | → ※S30:110㎜ | → ※S30:110㎜ | → ※S30:110㎜ | → ※S30:110㎜ | → ※S30:110㎜ | 〔変更〕 ※S48:130㎜ | → ※S48：130㎜ | 〔変更〕 ※S55:130㎜～150㎜ | → ※S55:130㎜～150㎜ | → ※S55:130㎜～150㎜ | → ※S55:130㎜～150㎜ | → ※S55:130㎜～150㎜ | → ※S55:130㎜～150㎜ | 〔変更〕 ※H9年:200㎜ | 〔追加〕 ※H9年：200mm ※H14年：ボイドスラブは等価厚さ240mm以上 | 該当なし | 該当なし | 該当なし | 該当なし
| 鉄筋工事 | 材料 |  | ■普通鉄筋 ・JIS G 3101（鉄筋コンクリート用棒鋼）、又はJIS G 3107（再生鋼材） | → ■普通鉄筋 ・JIS G 3101（鉄筋コンクリート用棒鋼）、又はJIS G 3107（再生鋼材） | 〔変更〕 ■普通鉄筋 ・JIS G 3101（鉄筋コンクリート用棒鋼）、又はJIS G 3111（再生鋼材） 〔追加〕 ■異形鉄筋 ・JIS G 3110（異形丸鋼）による | → ■普通鉄筋 ・JIS G 3101（鉄筋コンクリート用棒鋼）、又はJIS G 3111（再生鋼材） ■異形鉄筋 ・JIS G 3110（異形丸鋼）による | → ■普通鉄筋 ・JIS G 3101（鉄筋コンクリート用棒鋼）、又はJIS G 3111（再生鋼材） ■異形鉄筋 ・JIS G 3110（異形丸鋼）による | ■普通鉄筋 ・JIS G 3112（鉄筋コンクリート用棒鋼）、又はJIS G 3111（再生鋼材） 〔変更〕 ■異形鉄筋 ・JIS G 3112（鉄筋コンクリート用棒鋼）による | ■異形鉄筋 ・JIS G 3112（鉄筋コンクリート用棒鋼）による 〔変更〕 ■丸鋼 丸鋼の種別は以下による。特記のない限りB種 ・A種：JIS G 3112（鉄筋コンクリート用棒鋼）のSR24又はJIS G 3111（再生棒鋼）のSRB39による ・B種：試験結果が、JIS G 3112（鉄筋コンクリート用棒鋼）のSR24又はJIS G 3111（再生棒鋼）のSRB39に適合するもの | 〔変更〕 ■異形棒鋼 ・JIS G 3112（鉄筋コンクリート用棒鋼）により、種別は特記 ■丸鋼 丸鋼の種別は以下による。特記のない限りB種 ・A種：JIS G 3112（鉄筋コンクリート用棒鋼）のSR24又はJIS G 3117（鉄筋コンクリート用再生棒鋼）のSRR24による ・B種：試験結果が、JIS G 3112（鉄筋コンクリート用棒鋼）のSR24又はJIS G 3117（鉄筋コンクリート用再生棒鋼）のSRR245に適合するもの | → ■異形棒鋼 ・JIS G 3112（鉄筋コンクリート用棒鋼）により、種別は特記 ■丸鋼 丸鋼の種別は以下による。特記のない限りB種 ・A種：JIS G 3112（鉄筋コンクリート用棒鋼）のSR24又はJIS G 3117（鉄筋コンクリート用再生棒鋼）のSRR24による ・B種：試験結果が、JIS G 3112（鉄筋コンクリート用棒鋼）のSR24又はJIS G 3117（鉄筋コンクリート用再生棒鋼）のSRR245に適合するもの | → ■異形棒鋼 ・JIS G 3112（鉄筋コンクリート用棒鋼）により、種別は特記 ■丸鋼 丸鋼の種別は以下による。特記のない限りB種 ・A種：JIS G 3112（鉄筋コンクリート用棒鋼）のSR24又はJIS G 3117（鉄筋コンクリート用再生棒鋼）のSRR24による ・B種：試験結果が、JIS G 3112（鉄筋コンクリート用棒鋼）のSR24又はJIS G 3117（鉄筋コンクリート用再生棒鋼）のSRR245に適合するもの | → ■異形棒鋼 ・JIS G 3112（鉄筋コンクリート用棒鋼）により、種別は特記 ■丸鋼 丸鋼の種別は以下による。特記のない限りB種 ・A種：JIS G 3112（鉄筋コンクリート用棒鋼）のSR24又はJIS G 3117（鉄筋コンクリート用再生棒鋼）のSRR24による ・B種：試験結果が、JIS G 3112（鉄筋コンクリート用棒鋼）のSR24又はJIS G 3117（鉄筋コンクリート用再生棒鋼）のSRR245に適合するもの | → ■異形棒鋼 ・JIS G 3112（鉄筋コンクリート用棒鋼）により、種別は特記 ■丸鋼 丸鋼の種別は以下による。特記のない限りB種 ・A種：JIS G 3112（鉄筋コンクリート用棒鋼）のSR24又はJIS G 3117（鉄筋コンクリート用再生棒鋼）のSRR24による ・B種：試験結果が、JIS G 3112（鉄筋コンクリート用棒鋼）のSR24又はJIS G 3117（鉄筋コンクリート用再生棒鋼）のSRR245に適合するもの | ■異形棒鋼 ・JIS G 3112（鉄筋コンクリート用棒鋼）により、種別は特記 〔変更〕 ■丸鋼 ・JIS G 3112（鉄筋コンクリート用棒鋼）のSR235又はJIS G 3117（鉄筋コンクリート用再生棒鋼）のSRR235による | → ■異形棒鋼 ・JIS G 3112（鉄筋コンクリート用棒鋼）により、種別は特記 ■丸鋼 ・JIS G 3112（鉄筋コンクリート用棒鋼）のSR235又はJIS G 3117（鉄筋コンクリート用再生棒鋼）のSRR235による | → ■異形棒鋼 ・JIS G 3112（鉄筋コンクリート用棒鋼）により、種別は特記 ■丸鋼 ・JIS G 3112（鉄筋コンクリート用棒鋼）のSR235又はJIS G 3117（鉄筋コンクリート用再生棒鋼）のSRR235による | 〔削除〕 ■丸鋼を削除 ■異形棒鋼 ・JIS G 3112（鉄筋コンクリート用棒鋼）により、種別は特記 | → ■異形棒鋼 ・JIS G 3112（鉄筋コンクリート用棒鋼）により、種別は特記 | → ■異形棒鋼 ・JIS G 3112（鉄筋コンクリート用棒鋼）により、種別は特記 | 〔変更〕 ■異形鉄筋棒鋼 ・JIS G 3112（鉄筋コンクリート用棒鋼）又はJIS G 3117（鉄筋コンクリート用再生棒鋼）により、種別は特記 | 〔変更〕 ■異形鉄筋棒鋼 ・JIS G 3112（鉄筋コンクリート用棒鋼）により、種別は特記 | → ■異形鉄筋棒鋼 ・JIS G 3112（鉄筋コンクリート用棒鋼）により、種別は特記 | 〔変更〕 ■鉄筋 ・JIS G 3112（鉄筋コンクリート用棒鋼）による下記の種類とし、種類の記号等は特記 SR235、SR295 SD295A、SD295B、SD345、SD390
|  | かぶり厚さ |  | ■鉄筋のかぶり厚さ 床・非耐力壁：20mm 柱・梁・耐力壁 仕上あり：20mm（屋外は30mm） 仕上なし：30mm | → ■鉄筋のかぶり厚さ 床・非耐力壁：20mm 柱・梁・耐力壁： 仕上あり：20mm（屋外は30mm） 仕上なし：30mm | → ■鉄筋のかぶり厚さ 床・非耐力壁：20mm 柱・梁・耐力壁： 仕上あり：20mm（屋外は30mm） 仕上なし：30mm | 〔変更〕 ■鉄筋のかぶり厚さ 床・非耐力壁：20mm 柱・梁・耐力壁：30mm | → ■鉄筋のかぶり厚さ 床・非耐力壁：20mm 柱・梁・耐力壁：30mm | 〔変更〕 ■鉄筋のかぶり厚さ 床・非耐力壁 仕上あり：20mm 仕上なし：30mm 柱・梁・耐力壁： 仕上あり：30mm 仕上なし：40mm（屋内は30mm） （仕上：コンクリート躯体にモルタル、タイル張り、その他これに類する耐久性上有効な仕上） | → ■鉄筋のかぶり厚さ 床・非耐力壁 仕上あり：20mm 仕上なし：30mm 柱・梁・耐力壁： 仕上あり：30mm 仕上なし：40mm（屋内は30mm） （仕上：コンクリート躯体にモルタル、タイル張り、その他これに類する耐久性上有効な仕上） | → ■鉄筋のかぶり厚さ 床・非耐力壁 仕上あり：20mm 仕上なし：30mm 柱・梁・耐力壁： 仕上あり：30mm 仕上なし：40mm（屋内は30mm） （仕上：コンクリート躯体にモルタル、タイル張り、その他これに類する耐久性上有効な仕上） | → ■鉄筋のかぶり厚さ 床・非耐力壁 仕上あり：20mm 仕上なし：30mm 柱・梁・耐力壁： 仕上あり：30mm 仕上なし：40mm（屋内は30mm） （仕上：コンクリート躯体にモルタル、タイル張り、その他これに類する耐久性上有効な仕上） | → ■鉄筋のかぶり厚さ 床・非耐力壁 仕上あり：20mm 仕上なし：30mm 柱・梁・耐力壁： 仕上あり：30mm 仕上なし：40mm（屋内は30mm） （仕上：コンクリート躯体にモルタル、タイル張り、その他これに類する耐久性上有効な仕上） | → ■鉄筋のかぶり厚さ 床・非耐力壁 仕上あり：20mm 仕上なし：30mm 柱・梁・耐力壁： 仕上あり：30mm 仕上なし：40mm（屋内は30mm） （仕上：コンクリート躯体にモルタル、タイル張り、その他これに類する耐久性上有効な仕上） | → ■鉄筋のかぶり厚さ 床・非耐力壁 仕上あり：20mm 仕上なし：30mm 柱・梁・耐力壁： 仕上あり：30mm 仕上なし：40mm（屋内は30mm） （仕上：コンクリート躯体にモルタル、タイル張り、その他これに類する耐久性上有効な仕上） | 〔変更〕 ■鉄筋のかぶり厚さ 床・非耐力壁：30mm 柱・梁・耐力壁： 仕上あり：30mm 仕上なし：40mm（屋内は30mm） （仕上：コンクリート躯体にモルタル、タイル張り、その他これに類する耐久性上有効な仕上） 〔追加〕 ※S60年:（壁式）15mm増打、（ラーメン）10mm増打 ※S61年：外部に面する柱・梁・耐力壁の鉄筋のかぶり厚さは40mm以上確保。ただし、タイル張り等の場合は30mm以上を確保する。 | → ■鉄筋のかぶり厚さ 床・非耐力壁：30mm 柱・梁・耐力壁： 仕上あり：30mm 仕上なし：40mm（屋内は30mm） （仕上：コンクリート躯体にモルタル、タイル張り、その他これに類する耐久性上有効な仕上） → ※S60年:（壁式）15mm増打、（ラーメン）10mm増打 ※S61年：外部に面する柱・梁・耐力壁の鉄筋のかぶり厚さは40mm以上確保。ただし、タイル張り等の場合は30mm以上を確保する。 | → ■鉄筋のかぶり厚さ 床・非耐力壁：30mm 柱・梁・耐力壁： 仕上あり：30mm 仕上なし：40mm（屋内は30mm） （仕上：コンクリート躯体にモルタル、タイル張り、その他これに類する耐久性上有効な仕上） → ※S60年:（壁式）15mm増打、（ラーメン）10mm増打 ※S61年：外部に面する柱・梁・耐力壁の鉄筋のかぶり厚さは40mm以上確保。ただし、タイル張り等の場合は30mm以上を確保する。 | → ■鉄筋のかぶり厚さ 床・非耐力壁：30mm 柱・梁・耐力壁： 仕上あり：30mm 仕上なし：40mm（屋内は30mm） （仕上：コンクリート躯体にモルタル、タイル張り、その他これに類する耐久性上有効な仕上） → ※S60年:（壁式）15mm増打、（ラーメン）10mm増打 ※S61年：外部に面する柱・梁・耐力壁の鉄筋のかぶり厚さは40mm以上確保。ただし、タイル張り等の場合は30mm以上を確保する。 | → ■鉄筋のかぶり厚さ 床・非耐力壁：30mm 柱・梁・耐力壁： 仕上あり：30mm 仕上なし：40mm（屋内は30mm） （仕上：コンクリート躯体にモルタル、タイル張り、その他これに類する耐久性上有効な仕上） 〔変更〕 ※H9年:外部に面する柱・梁・耐力壁の鉄筋のかぶり厚さは40mm以上確保。ただし、タイル張り等の場合は30mm以上を確保する。 | → ■鉄筋のかぶり厚さ 床・非耐力壁：30mm 柱・梁・耐力壁： 仕上あり：30mm 仕上なし：40mm（屋内は30mm） （仕上：コンクリート躯体にモルタル、タイル張り、その他これに類する耐久性上有効な仕上） 〔変更〕 ※H14年:性能表示の3-1(3)ハ②に定める最小かぶり厚さに原則として10mmを加算したものとする。 | 〔変更〕 ■鉄筋のかぶり厚さ 床・非耐力壁： 仕上あり：20mm 仕上なし：30mm 柱・梁・耐力壁： 仕上あり：30mm 仕上なし：40mm（屋内は30mm） （仕上：コンクリート躯体にモルタル、タイル張り、その他これに類する耐久性上有効な仕上） | → ■鉄筋のかぶり厚さ 床・非耐力壁： 仕上あり：20mm 仕上なし：30mm 柱・梁・耐力壁： 仕上あり：30mm 仕上なし：40mm（屋内は30mm） （仕上：コンクリート躯体にモルタル、タイル張り、その他これに類する耐久性上有効な仕上） | → ■鉄筋のかぶり厚さ 床・非耐力壁： 仕上あり：20mm 仕上なし：30mm 柱・梁・耐力壁： 仕上あり：30mm 仕上なし：40mm（屋内は30mm） （仕上：コンクリート躯体にモルタル、タイル張り、その他これに類する耐久性上有効な仕上） | → ■鉄筋のかぶり厚さ 床・非耐力壁： 仕上あり：20mm 仕上なし：30mm 柱・梁・耐力壁： 仕上あり：30mm 仕上なし：40mm（屋内は30mm） （仕上：コンクリート躯体にモルタル、タイル張り、その他これに類する耐久性上有効な仕上）
|  | ガス圧接 |  | 該当なし | 該当なし | → ■ガス圧接の適用範囲 ・手動ガス圧接 | → ■ガス圧接の適用範囲 ・手動ガス圧接 | → ■ガス圧接の適用範囲 ・手動ガス圧接 | → ■ガス圧接の適用範囲 ・手動ガス圧接 | → ■ガス圧接の適用範囲 ・手動ガス圧接 | → ■ガス圧接の適用範囲 ・手動ガス圧接 | → ■ガス圧接の適用範囲 ・手動ガス圧接 | → ■ガス圧接の適用範囲 ・手動ガス圧接 | → ■ガス圧接の適用範囲 ・手動ガス圧接 | → ■ガス圧接の適用範囲 ・手動ガス圧接 | → ■ガス圧接の適用範囲 ・手動ガス圧接 | → ■ガス圧接の適用範囲 ・手動ガス圧接 | 〔変更〕 ■ガス圧接の適用範囲 ・手動ガス圧接 ・自動ガス圧接は特記による | → ■ガス圧接の適用範囲 ・手動ガス圧接 ・自動ガス圧接は特記による | → ■ガス圧接の適用範囲 ・手動ガス圧接 ・自動ガス圧接 ・熱間押抜法によるガス圧接 | → ■ガス圧接の適用範囲 ・手動ガス圧接 ・自動ガス圧接 ・熱間押抜法によるガス圧接 | → ■ガス圧接の適用範囲 ・手動ガス圧接 ・自動ガス圧接 ・熱間押抜法によるガス圧接 | 〔変更〕 ■ガス圧接の適用範囲 ・酸素・アセチレン炎を用いて加熱し、圧力を加えながら鉄筋を接合するガス圧接 | → ■ガス圧接の適用範囲 ・酸素・アセチレン炎を用いて加熱し、圧力を加えながら鉄筋を接合するガス圧接 | → ■ガス圧接の適用範囲 ・酸素・アセチレン炎を用いて加熱し、圧力を加えながら鉄筋を接合するガス圧接
|  | 機械式継手及び溶接継ぎ手 |  | 該当なし | 該当なし | 該当なし | 該当なし | 該当なし | 該当なし | 該当なし | 該当なし | 該当なし | 該当なし | 該当なし | 該当なし | 該当なし | 該当なし | 〔追加〕 ■特殊な鉄筋継手 ・建設大臣認定（昭58住指発273付記-2の「鉄筋継手性能判定基準」）を受けた鉄筋継手に適用 ・特殊な鉄筋継手の種別及び施工箇所は、特記 ・検査方法及び判定基準は、特記 | 〔変更〕 ■特殊な鉄筋継手 ・昭58住指発273に基づく建設大臣認定、又は平3住指発31に基づく日本建築センターの評定を取得した特殊な鉄筋継手に適用 ・特殊な鉄筋継手の種別及び使用部位は、特記 ・施工は、認定又は評定条件に基づくほか、特記 ・検査方法及び判定基準は、認定又は評定条件に基づくほか、特記 | → ■特殊な鉄筋継手 ・昭58住指発273に基づく建設大臣認定、又は平3住指発31に基づく日本建築センターの評定を取得した特殊な鉄筋継手に適用 ・特殊な鉄筋継手の種別及び使用部位は、特記 ・施工は、認定又は評定条件に基づくほか、特記 ・検査方法及び判定基準は、認定又は評定条件に基づくほか、特記 | 〔変更〕 ■特殊な鉄筋継手 ・建設大臣認定、日本建築センターの評定又は指定性能評価機関の評定を取得した特殊な鉄筋継手に適用 ・特殊な鉄筋継手の種別及び使用部位は、特記 ・材料・施工は、認定又は評定条件に基づくほか、特記 ・検査方法及び判定基準は、認定又は評定条件に基づくほか、特記 | 〔変更〕 ■特殊な鉄筋継手 ・建築基準法施行令第73条第2項の規定に基づき定められた機械式継手に適用 ・特殊な鉄筋継手の種別及び使用部位は、特記 ・材料・施工は、認定又は評定条件に基づくほか、特記 ・検査方法及び判定基準は、認定又は評定条件に基づくほか、特記 | 〔変更〕 ■特殊な鉄筋継手 ・機械式継手及び溶接継手に適用 ・機械式継手は、「鉄筋の継手の構造方法を定める件」（平12建告1463）に適合するものとし、種別及び使用部位は、特記 ・溶接継手を行う場合の鉄筋径はD16以下とし、アーク溶接とする ・特殊な鉄筋継手の検査方法及び判定基準は、認定又は評定時の規定に基づくほか、特記 | <〔変更〕 ■特殊な鉄筋継手 ・機械式継手及び溶接継手に適用 ・機械式継手は、「鉄筋の継手の構造方法を定める件」（平12建告1463）に適合するものとし、種別及び使用部位は、特記 ・溶接継手を行う場合の鉄筋径はD16以下とし、溶接の種類は下記 フレア溶接は、アーク溶接とする その他の溶接は、特記 ・特殊な鉄筋継手の検査方法及び判定基準は、認定又は評定時の規定に基づくほか、特記 | 〔変更〕 ■機械式継手 ・機械式継手は、「鉄筋の継手の構造方法を定める件」（平12建告1463）に適合するもの ・機械式継手の工法、品質の確認方法、修正方法等は特記、特記がなければ品質計画で定める ■溶接継手 ・溶接継手は、「鉄筋の継手の構造方法を定める件」（平12建告1463）に適合するもの ・溶接継手の工法、品質の確認方法、修正方法等は特記、特記がなければ品質計画で定める ・D16以下の細径鉄筋の溶接は重ねアーク溶接とする ■検査 ・検査方法及び判定基準は、認定又は評定時の規定に基づくほか、特記
| コンクリート・型枠工事 | コンクリート材料 | セメント | ■セメントの種類 ・原則下記のいずれか 普通ポルトランドセメント 早強ポルトランドセメント ・下記のいずれかを使用する場合は監督員の承認を要する 高炉セメント シリカセメント | → ■セメントの種類 ・原則下記のいずれか 普通ポルトランドセメント 早強ポルトランドセメント ・下記のいずれかを使用する場合は監督員の承認を要する 高炉セメント シリカセメント | 〔変更〕 ■セメントの種類 ・下記のいずれか 普通ポルトランドセメント 早強ポルトランドセメント 中庸熱ポルトランドセメント 高炉セメント シリカセメント ・特記がない場合、普通ポルトランドセメント | → ■セメントの種類 ・下記のいずれか 普通ポルトランドセメント 早強ポルトランドセメント 中庸熱ポルトランドセメント 高炉セメント シリカセメント ・特記がない場合、普通ポルトランドセメント | → ■セメントの種類 ・下記のいずれか 普通ポルトランドセメント 早強ポルトランドセメント 中庸熱ポルトランドセメント 高炉セメント シリカセメント ・特記がない場合、普通ポルトランドセメント | 〔変更〕 中庸熱ポルトランドセメントを削除 ■セメントの種類 ・下記のいずれか 普通ポルトランドセメント 早強ポルトランドセメント 高炉セメントＡ種 シリカセメントＡ種 フライアッシュセメントＡ種 ・特記がない場合、普通ポルトランドセメント又は上記混合セメントのＡ種 | → ■セメントの種類 ・下記のいずれか 普通ポルトランドセメント 早強ポルトランドセメント 高炉セメントＡ種 シリカセメントＡ種 フライアッシュセメントＡ種 ・特記がない場合、普通ポルトランドセメント又は上記混合セメントのＡ種 | → ■セメントの種類 ・下記のいずれか 普通ポルトランドセメント 早強ポルトランドセメント 高炉セメントＡ種 シリカセメントＡ種 フライアッシュセメントＡ種 ・特記がない場合、普通ポルトランドセメント又は上記混合セメントのＡ種 | 〔変更〕 ■セメントの種類 ・特記なき限り下記のいずれか 普通ポルトランドセメント 早強ポルトランドセメント 高炉セメントＡ種 シリカセメントＡ種 フライアッシュセメントＡ種 | → ■セメントの種類 ・特記なき限り下記のいずれか 普通ポルトランドセメント 早強ポルトランドセメント 高炉セメントＡ種 シリカセメントＡ種 フライアッシュセメントＡ種 | → ■セメントの種類 ・特記なき限り下記のいずれか 普通ポルトランドセメント 早強ポルトランドセメント 高炉セメントＡ種 シリカセメントＡ種 フライアッシュセメントＡ種 | → ■セメントの種類 ・特記なき限り下記のいずれか 普通ポルトランドセメント 早強ポルトランドセメント 高炉セメントＡ種 シリカセメントＡ種 フライアッシュセメントＡ種 | → ■セメントの種類 ・特記なき限り下記のいずれか 普通ポルトランドセメント 早強ポルトランドセメント 高炉セメントＡ種 シリカセメントＡ種 フライアッシュセメントＡ種 | → ■セメントの種類 ・特記なき限り下記のいずれか 普通ポルトランドセメント 早強ポルトランドセメント 高炉セメントＡ種 シリカセメントＡ種 フライアッシュセメントＡ種 | → ■セメントの種類 ・特記なき限り下記のいずれか 普通ポルトランドセメント 早強ポルトランドセメント 高炉セメントＡ種 シリカセメントＡ種 フライアッシュセメントＡ種 | → ■セメントの種類 ・特記なき限り下記のいずれか 普通ポルトランドセメント 早強ポルトランドセメント 高炉セメントＡ種 シリカセメントＡ種 フライアッシュセメントＡ種 | → ■セメントの種類 ・特記なき限り下記のいずれか 普通ポルトランドセメント 早強ポルトランドセメント 高炉セメントＡ種 シリカセメントＡ種 フライアッシュセメントＡ種 | → ■セメントの種類 ・特記なき限り下記のいずれか 普通ポルトランドセメント 早強ポルトランドセメント 高炉セメントＡ種 シリカセメントＡ種 フライアッシュセメントＡ種 | → ■セメントの種類 ・特記なき限り下記のいずれか 普通ポルトランドセメント 早強ポルトランドセメント 高炉セメントＡ種 シリカセメントＡ種 フライアッシュセメントＡ種 | 〔変更〕 ■セメントの種類 ・特記なき限り下記のいずれか 普通ポルトランドセメント 高炉セメントＡ種 シリカセメントＡ種 フライアッシュセメントＡ種 | → ■セメントの種類 ・特記がなければ下記のいずれか 普通ポルトランドセメント 高炉セメントＡ種 シリカセメントＡ種 フライアッシュセメントＡ種 | → ■セメントの種類 ・特記がなければ下記のいずれか 普通ポルトランドセメント 高炉セメントＡ種 シリカセメントＡ種 フライアッシュセメントＡ種
|  |  | 骨材 | → ■骨材の品質 ・有害量の塩分を含まないものとする | → ■骨材の品質 ・有害量の塩分を含まないものとする | 〔変更〕 ■骨材の品質 ・細骨材の塩化物の含有量の許容限度は、絶乾重量0.01％ | → ■骨材の品質 ・細骨材の塩化物の含有量の許容限度は、絶乾重量0.01％ | → ■骨材の品質 ・細骨材の塩化物の含有量の許容限度は、絶乾重量0.01％ | 〔変更〕 ■骨材の品質 ・砕石：JIS A 5005による。 ・細骨材の塩化物の含有量の許容限度は、絶乾重量0.01％ ■粗骨材の最大寸法 ・砂利の場合：25mm以下 ・砕石、高炉スラグ砕石の場合：20mm以下 | 〔変更〕 ■骨材の品質 ・砕石：JIS A 5005による。 ・軽量骨材：構造用コンクリート骨材による ■粗骨材の最大寸法 【基礎】 ・砂利の場合：40mm以下 ・砕石、高炉スラグ砕石の場合：25mm以下 【基礎以外】 ・砂利の場合：25mm以下 ・砕石、高炉スラグ砕石の場合：20mm以下 | → ■骨材の品質 ・砕石：JIS A 5005による。 ・軽量骨材：構造用コンクリート骨材による ■粗骨材の最大寸法 【基礎】 ・砂利の場合：40mm以下 ・砕石、高炉スラグ砕石の場合：25mm以下 【基礎以外】 ・砂利の場合：25mm以下 ・砕石、高炉スラグ砕石の場合：20mm以下 | 〔変更〕 ■骨材の品質 ・砕石：JIS A 5005による。 ・軽量骨材：種別による ■粗骨材の最大寸法 ・砂利の場合：25mm以下 ・砕石、高炉スラグ砕石の場合：20mm以下 | 〔変更〕 ■骨材の品質 ・砕石：JIS A 5005による。 ・軽量骨材：JIS A 5002による ・細骨材の絶乾質量に対する塩化物の含有量は、原則として0.04％以下。0.04％を超える場合は0.1%以下に抑え、次の条件で調合 水セメント比55%以下 スランプ18cm以下 AE減水剤を使用 ■粗骨材の最大寸法 ・砂利の場合：25mm以下 ・砕石、高炉スラグ砕石の場合：20mm以下 | 〔追加〕 ■骨材の品質 ・砕石：JIS A 5005による。 ・高炉スラグ砕石：JIS A 5011の区分Ｂ ・砕砂：JIS A 5004による ・軽量骨材：JIS A 5002による ・細骨材の絶乾質量に対する塩化物の含有量は、原則として0.04％以下。0.04％を超える場合は0.1%以下に抑え、次の条件で調合 水セメント比55%以下 スランプ18cm以下 AE減水剤を使用 ■粗骨材の最大寸法 ・砂利の場合：25mm以下 ・砕石、高炉スラグ砕石の場合：20mm以下 | → ■骨材の品質 ・砕石：JIS A 5005による。 ・高炉スラグ砕石：JIS A 5011の区分Ｂ ・砕砂：JIS A 5004による ・軽量骨材：JIS A 5002による ・細骨材の絶乾質量に対する塩化物の含有量は、原則として0.04％以下。0.04％を超える場合は0.1%以下に抑え、次の条件で調合 水セメント比55%以下 スランプ18cm以下 AE減水剤を使用 ■粗骨材の最大寸法 ・砂利の場合：25mm以下 ・砕石、高炉スラグ砕石の場合：20mm以下 | 〔変更〕 ■骨材の品質 JIS A 5308（レディーミクストコンクリート)建築用骨材）によるほか次による。 ・高炉スラグ砕石：JIS A 5011の区分Ｂ ・砕砂：JIS A 5004による ・細骨材の絶乾質量に対する塩化物の含有量は、原則として0.04％以下。0.04％を超える場合は0.1%以下に抑え、次の条件で調合 水セメント比55%以下 スランプ18cm以下 AE減水剤を使用 ■粗骨材の最大寸法 ・砂利の場合：25mm以下 ・砕石、高炉スラグ砕石の場合：20mm以下 | 〔変更〕 ■骨材の品質 JIS A 5308（レディーミクストコンクリート)建築用骨材）によるほか次による。 ・高炉スラグ砕石：JIS A 5011の区分Ｂ ・砕砂：JIS A 5004による ・細骨材の絶乾質量に対する塩化物の含有量は、原則として0.04％以下 ■粗骨材の最大寸法 ・砂利の場合：25mm ・砕石、高炉スラグ砕石の場合：20mm | → ■骨材の品質 JIS A 5308（レディーミクストコンクリート)建築用骨材）によるほか次による。 ・高炉スラグ砕石：JIS A 5011の区分Ｂ ・砕砂：JIS A 5004による ・細骨材の絶乾質量に対する塩化物の含有量は、原則として0.04％以下 ■粗骨材の最大寸法 ・砂利の場合：25mm ・砕石、高炉スラグ砕石の場合：20mm | 〔変更〕 ■骨材の品質 JIS A 5308の付属書１（レディーミクストコンクリート用骨材）によるほか次による。 ・高炉スラグ砕石：JIS A 5011の区分Ｂ ・砕石及び砕砂：JIS A 5005による ・細骨材の絶乾質量に対する塩化物の含有量は、原則として0.04％以下 ■粗骨材の最大寸法 ・砂利の場合：25mm ・砕石、高炉スラグ砕石の場合：20mm | → ■骨材の品質 JIS A 5308の付属書１（レディーミクストコンクリート用骨材）によるほか次による。 ・高炉スラグ砕石：JIS A 5011の区分Ｂ ・砕石及び砕砂：JIS A 5005による ・細骨材の絶乾質量に対する塩化物の含有量は、原則として0.04％以下 ■粗骨材の最大寸法 ・砂利の場合：25mm ・砕石、高炉スラグ砕石の場合：20mm | → ■骨材の品質 ・砂利及び砂：JIS A 5308の付属書１（レディーミクストコンクリート用骨材）により、アルカリシリカ反応性区分は特記無き限りＡ ・砕石及び砕砂：JIS A 5005により、アルカリシリカ反応性区分は特記無き限りＡ ・高炉スラグ粗骨材：JIS A 5011-1により、絶対比重、吸水率及び単位容積質量による区分はＮ ・細骨材の絶乾質量に対する塩化物の含有量は、原則として0.04％以下 ■粗骨材の最大寸法 ・砂利の場合：25mm ・砕石、高炉スラグ砕石の場合：20mm | → ■骨材の品質 ・砂利及び砂：JIS A 5308の付属書１（レディーミクストコンクリート用骨材）により、アルカリシリカ反応性区分は特記無き限りＡ ・砕石及び砕砂：JIS A 5005により、アルカリシリカ反応性区分は特記無き限りＡ ・高炉スラグ粗骨材：JIS A 5011-1により、絶対比重、吸水率及び単位容積質量による区分はＮ ・細骨材の絶乾質量に対する塩化物の含有量は、原則として0.04％以下 ■粗骨材の最大寸法 ・砂利の場合：25mm ・砕石、高炉スラグ砕石の場合：20mm | 〔変更〕 ■骨材の品質 ・砂利及び砂：JIS A 5308の付属書１（レディーミクストコンクリート用骨材）により、アルカリシリカ反応性区分は特記無き限りＡ ・砕石及び砕砂：JIS A 5005により、アルカリシリカ反応性区分は特記無き限りＡ ・高炉スラグ粗骨材：JIS A 5011-1により、絶乾密度、吸水率及び単位容積質量による区分はＮ ・電気炉酸化スラグ粗骨材：JIS A 5011-4により、絶乾密度による区分はＮ、アルカリシリカ反応性区分はＡ ・高炉スラグ細骨材：JIS A 5011-1による、アルカリシリカ反応性区分はＡ ・フェロニッケルスラグ細骨材：JIS A 5011-2による、アルカリシリカ反応性区分はＡ ・銅スラグ細骨材：JIS A 5011-3による、アルカリシリカ反応性区分はＡ ・電気炉酸化スラグ細骨材：JIS A 5011-4による、アルカリシリカ反応性区分はＡ ■粗骨材の最大寸法 ・砂利：25mm ・砕石、高炉スラグ粗骨材、電気炉酸化スラグ粗骨材：20mm | 〔変更〕 ■骨材の品質 ・骨材の種類及び品質は、JIS A 5308の付属書Ａ（レディーミクストコンクリート用骨材）の規定によるほか次の(1)、(2)による (1)フェロニッケルスラグ細骨材、銅スラグ細骨材、電気炉酸化スラグ細骨材及び再生骨材Ｈの使用は、特記による (2)砂利及び砂は、次によることができる 絶乾密度：2.4g/cm3以上 吸水率：4.0％以下 ■アルカリシリカ反応性による区分 ・砕石、砕砂、フェロニッケルスラグ細骨材、銅スラグ細骨材、電気炉酸化スラグ骨材、砂利及び砂のアルカリシリカ反応性による区分は、特記による、特記がなければＡ ■高炉スラグ粗骨材 ・JIS A 5011-1により、絶乾密度、吸水率及び単位容積質量による区分はＮ ■電気炉酸化スラグ粗骨材 ・JIS A 5011-4により、絶乾密度による区分はＮ、アルカリシリカ反応性区分はＡ ■粗骨材の最大寸法 ・砂利：25mm ・砕石、高炉スラグ粗骨材、電気炉酸化スラグ粗骨材、再生粗骨材：20mm | → ■骨材の品質 ・骨材の種類及び品質は、JIS A 5308の付属書Ａ（レディーミクストコンクリート用骨材）の規定によるほか次の(1)、(2)による (1)フェロニッケルスラグ細骨材、銅スラグ細骨材、電気炉酸化スラグ細骨材及び再生骨材Ｈの使用は、特記による (2)砂利及び砂は、次によることができる 絶乾密度：2.4g/cm3以上 吸水率：4.0％以下 ■アルカリシリカ反応性による区分 ・砕石、砕砂、フェロニッケルスラグ細骨材、銅スラグ細骨材、電気炉酸化スラグ骨材、砂利及び砂のアルカリシリカ反応性による区分は、特記による、特記がなければＡ ■高炉スラグ粗骨材 ・JIS A 5011-1により、絶乾密度、吸水率及び単位容積質量による区分はＮ ■電気炉酸化スラグ粗骨材 ・JIS A 5011-4により、絶乾密度による区分はＮ、アルカリシリカ反応性区分はＡ ■粗骨材の最大寸法 ・砂利：25mm ・砕石、高炉スラグ粗骨材、電気炉酸化スラグ粗骨材、再生粗骨材：20mm
|  |  | 練混ぜ水 | 該当なし | 該当なし | 該当なし | 該当なし | 該当なし | 該当なし | 該当なし | 該当なし | 該当なし | 該当なし | 該当なし | 該当なし | 該当なし | 該当なし | 該当なし | 該当なし | 該当なし | → ■練混ぜ水 ・JIS A 5308の付属書９（レディーミクストコンクリートの練混ぜに用いる水）による | 〔変更〕 ■練混ぜ水 ・JIS A 5308の付属書３（レディーミクストコンクリートの練混ぜに用いる水）による | → ■練混ぜ水 ・JIS A 5308の付属書３（レディーミクストコンクリートの練混ぜに用いる水）による | 〔変更〕 ■練混ぜ水 ・JIS A 5308の付属書Ｃ（レディーミクストコンクリートの練混ぜに用いる水）による | → ■水 ・JIS A 5308の付属書Ｃ（レディーミクストコンクリートの練混ぜに用いる水）による
|  |  | 混和剤 | 該当なし | 該当なし | 該当なし | 該当なし | 該当なし | 該当なし | → ■混和剤 ・日本住宅公団が定める試験を行い、その品質基準に適合する製品 ・種別は以下の3種 ＡＥ剤 減水剤 ＡＥ減水剤 | → ■混和剤 ・種別は以下の3種 ＡＥ剤 減水剤 ＡＥ減水剤 | 〔追加〕 ■混和剤 ・日本住宅公団指定の製造所の製品製品 ・種別は以下の3種 ＡＥ剤 減水剤 ＡＥ減水剤 | 〔変更〕 ■混和剤 ・日本住宅公団が定める試験を行い、その品質基準に適合する製品 ・種別は以下の3種 ＡＥ剤 減水剤 ＡＥ減水剤 | → ■混和剤 ・日本住宅公団が定める試験を行い、その品質基準に適合する製品 ・種別は以下の3種 ＡＥ剤 減水剤 ＡＥ減水剤 | 〔変更〕 ■混和剤 ・住宅・都市整備公団が定める試験を行い、その品質基準に適合する製品 ・種別は以下の3種 ＡＥ剤 減水剤 ＡＥ減水剤 | 〔変更〕 ■混和剤 ・JIS A 6204（コンクリート用化学混和剤）による製品とし、特記無き限り下記 ＡＥ剤 ＡＥ減水剤（標準形又は遅延形） 〔追加〕 ■流動化剤 ・流動化剤を使用する場合は特記 | ■混和剤 ・JIS A 6204（コンクリート用化学混和剤）による製品とし、特記無き限り下記 ＡＥ剤 ＡＥ減水剤（標準形又は遅延形） 〔変更〕 ■流動化剤 ・流動化剤の種類及び品質は、JASS 5T-402（コンクリート用流動化剤品質基準）に規定する流動化剤の標準形又は遅延形とし、種別は特記 | → ■混和剤 ・JIS A 6204（コンクリート用化学混和剤）による製品とし、特記無き限り下記 ＡＥ剤 ＡＥ減水剤（標準形又は遅延形） ■流動化剤 ・流動化剤の種類及び品質は、JASS 5T-402（コンクリート用流動化剤品質基準）に規定する流動化剤の標準形又は遅延形とし、種別は特記 | → ■混和剤 ・JIS A 6204（コンクリート用化学混和剤）による製品とし、特記無き限り下記 ＡＥ剤 ＡＥ減水剤（標準形又は遅延形） ■流動化剤 ・流動化剤の種類及び品質は、JASS 5T-402（コンクリート用流動化剤品質基準）に規定する流動化剤の標準形又は遅延形とし、種別は特記 | ■混和剤 ・JIS A 6204（コンクリート用化学混和剤）による製品とし、特記無き限り下記 ＡＥ剤 ＡＥ減水剤（標準形又は遅延形） 〔追加〕 ■Fc=27Ｎ/mm2以上に使用する混和剤 コンクリートの設計基準強度(Fc)が27Ｎ/mm2以上の場合は、高性能ＡＥ減水剤 ■流動化剤 ・流動化剤の種類及び品質は、JASS 5T-402（コンクリート用流動化剤品質基準）に規定する流動化剤の標準形又は遅延形とし、種別は特記 | → ■混和剤 ・JIS A 6204（コンクリート用化学混和剤）による製品とし、特記無き限り下記 ＡＥ剤 ＡＥ減水剤（標準形又は遅延形） 高性能ＡＥ減水剤 ■Fc=27Ｎ/mm2以上に使用する混和剤 コンクリートの設計基準強度(Fc)が27Ｎ/mm2以上の場合は、高性能ＡＥ減水剤 ■流動化剤 ・流動化剤の種類及び品質は、JASS 5T-402（コンクリート用流動化剤品質基準）に規定する流動化剤の標準形又は遅延形とし、種別は特記 | → ■混和剤 ・JIS A 6204（コンクリート用化学混和剤）による製品とし、特記無き限り下記 ＡＥ剤 ＡＥ減水剤（標準形又は遅延形） 高性能ＡＥ減水剤 ■Fc=27Ｎ/mm2以上に使用する混和剤 コンクリートの設計基準強度(Fc)が27Ｎ/mm2以上の場合は、高性能ＡＥ減水剤 ■流動化剤 ・流動化剤の種類及び品質は、JASS 5T-402（コンクリート用流動化剤品質基準）に規定する流動化剤の標準形又は遅延形とし、種別は特記 | 〔変更〕 ■混和剤 ・JIS A 6204（コンクリート用化学混和剤）による製品とし、特記無き限り下記 ＡＥ剤 ＡＥ減水剤 高性能ＡＥ減水剤 ■混和材 ・フライアッシュ：JIS A 6201のⅠ種又はⅡ種 ・高炉スラグ微粉末：JIS A 6206 ・膨張剤：JIS A 6202 | ■混和剤 ・JIS A 6204（コンクリート用化学混和剤）による製品とし、特記がなければ下記 ＡＥ剤 ＡＥ減水剤 高性能ＡＥ減水剤 〔変更〕 ■混和材 ・フライアッシュ：JIS A 6201のⅠ種又はⅡ種 | ■混和剤 ・JIS A 6204（コンクリート用化学混和剤）による製品とし、特記がなければ下記 ＡＥ剤 ＡＥ減水剤 高性能ＡＥ減水剤 〔変更〕 ■混和材 ・フライアッシュ：JIS A 6201（コンクリート用フライアッシュ）のⅠ種、Ⅱ種又はⅣ種 ・高炉スラグ微粉末：JIS A 6206（コンクリート用高炉スラグ微粉末） ・膨張剤：シリカヒューム又はJIS A 6202（コンクリート用膨張材）
|  | 調合 | コンクリート 設計基準強度 | ■所要強度 ・特記による | → ■所要強度 ・特記による | → ■所要強度 ・特記による | → ■所要強度 ・特記による | 〔変更〕 ■所要強度 ・特記のない限り165kg/cm2 | 〔変更〕 ■設計基準強度 ・特記のない限り180kg/cm2 | 〔変更〕 ■設計基準強度 ・180kg/cm2 | 〔変更〕 ■設計基準強度 ・特記による | → ■設計基準強度 ・特記による | → ■設計基準強度 ・特記による | → ■設計基準強度 ・特記による | → ■設計基準強度 ・特記による | → ■設計基準強度 ・特記による | → ■設計基準強度 ・特記による | → ■設計基準強度 ・特記による | 〔変更〕 ■設計基準強度 ・270kgf/cm2未満とし、特記による | 〔変更〕 ■設計基準強度 ・36Ｎ／mm2以下 | → ■設計基準強度 ・特記とし、36Ｎ／mm2を超える場合は高強度コンクリートによる | 〔変更〕 ■設計基準強度 ・特記とする | 〔変更〕 ■設計基準強度 ・特記とし、27Ｎ／mm2以上36Ｎ／mm2以下の場合は高い強度のコンクリートの扱い、36Ｎ／mm2を超える場合は高強度コンクリートによる | → ■設計基準強度 ・特記とし、27Ｎ／mm2以上36Ｎ／mm2以下の場合は高い強度のコンクリートの扱い、36Ｎ／mm2を超える場合は高強度コンクリートによる | 〔変更〕 ■設計基準強度 ・普通コンクリートは36Ｎ／mm2以下、軽量コンクリートは27Ｎ／mm2以下とし、特記 ・36Ｎ／mm2を超える場合は高強度コンクリートによる
|  |  | コンクリート 耐久性確保 | 該当なし | 該当なし | 該当なし | 該当なし | 該当なし | 該当なし | 該当なし | 該当なし | 該当なし | 該当なし | 該当なし | 該当なし | 該当なし | ■コンクリート中の塩化物含有量 ・塩化物イオン量として、0.30kg/m3以下 ■アルカリ骨材反応の抑制対策 次のいずれかの対策を講じる ・骨材のアルカリシリカ反応性試験で無害とされた骨材使用 ・低アルカリ形のポルトランドセメントを使用 ・高炉セメントＢ種を用いる ・コンクリート中に含まれる総アルカリ量Na2O換算で3.0kg/m3以下 | → ■コンクリート中の塩化物含有量 ・塩化物イオン量として、0.30kg/m3以下 ■アルカリ骨材反応の抑制対策 次のいずれかの対策を講じる ・骨材のアルカリシリカ反応性試験で無害とされた骨材使用 ・低アルカリ形のポルトランドセメントを使用 ・高炉セメントＢ種を用いる ・コンクリート中に含まれる総アルカリ量Na2O換算で3.0kg/m3以下 | ■コンクリート中の塩化物含有量 ・塩化物イオン量として、0.30kg/m3以下 〔削除〕 ■アルカリ骨材反応の抑制対策 次のいずれかの対策を講じる ・骨材のアルカリシリカ反応性試験で無害とされた骨材使用 ・低アルカリ形のポルトランドセメントを使用 ・コンクリート中に含まれる総アルカリ量Na2O換算で3.0kg/m3以下 ・高炉セメントＢ種を用いるを削除 | → ■コンクリート中の塩化物含有量 ・塩化物イオン量として、0.30kg/m3以下 ■アルカリ骨材反応の抑制対策 次のいずれかの対策を講じる ・骨材のアルカリシリカ反応性試験で無害とされた骨材使用 ・低アルカリ形のポルトランドセメントを使用 ・コンクリート中に含まれる総アルカリ量Na2O換算で3.0kg/m3以下 | → ■コンクリート中の塩化物含有量 ・塩化物イオン量として、0.30kg/m3以下 ■アルカリ骨材反応の抑制対策 ・骨材の砂利及び砂、砕石及び砕砂の項による ・アルカリシリカ反応性区分Ｂの骨材を使用する場合は、低アルカリ形のポルトランドセメントを用い、アルカリ総量がＮa2Ｏ換算で3.0kg/m3以下 | ■コンクリート中の塩化物含有量 ・塩化物イオン量として、0.30kg/m3以下 〔変更〕 ■アルカリ骨材反応の抑制対策 ・骨材の砂利及び砂、砕石及び砕砂の項による ・アルカリシリカ反応性区分Ｂの骨材を使用する場合は、アルカリ量の表示されたポルトランドセメントを用い、アルカリ総量がＲ2Ｏ換算で3.0kg/m3以下 | ■コンクリート中の塩化物含有量 ・塩化物イオン量として、0.30kg/m3以下 〔変更〕 ■アルカリ骨材反応の抑制対策 ・アルカリシリカ反応性区分は、特記なき限りＡとする ・特記によりＢの骨材を使用する場合は、次のいずれか 高炉セメントB種を用いる普通コンクリート アルカリ総量が3.0kg/m3以下であることを計画調合により確認 | ■コンクリート中の塩化物含有量 ・塩化物イオン量として、0.30kg/m3以下 〔変更〕 ■アルカリ骨材反応の抑制対策 ・アルカリシリカ反応性区分は、特記がかければＡとする ・特記によりＢの骨材を使用する場合は、次のいずれか (1)高炉セメントB種若しくはフライアッシュセメントB種を用いる普通コンクリート又は高炉スラグ微粉末若しくはフライアッシュを混和材として用いる普通コンクリートとする (2)アルカリ総量が3.0kg/m3以下であることを計画調合により確認 | → ■コンクリート中の塩化物含有量 ・塩化物イオン量として、0.30kg/m3以下 ■アルカリ骨材反応の抑制対策 ・アルカリシリカ反応性区分は、特記がかければＡとする ・特記によりＢの骨材を使用する場合は、次のいずれか (1)高炉セメントB種若しくはフライアッシュセメントB種を用いる普通コンクリート又は高炉スラグ微粉末若しくはフライアッシュを混和材として用いる普通コンクリートとする (2)アルカリ総量が3.0kg/m3以下であることを計画調合により確認
|  |  | 所要スランプ | ■所要スランプ ・基礎：12～17cm ・軸組その他：19～22cm | 〔変更〕 ■所要スランプ ・基礎：15～19cm ・軸組その他：19～22cm | 〔変更〕 ■振動打ちでない場合の所要スランプ ・基礎・床板・梁：15～19cm ・柱・壁：19～22cm ■振動打ちの場合の所要スランプ ・基礎・床板・梁：5～10cm ・柱・壁：10～15cm | → ■振動打ちでない場合の所要スランプ ・基礎・床板・梁：15～19cm ・柱・壁：19～22cm ■振動打ちの場合の所要スランプ ・基礎・床板・梁：5～10cm ・柱・壁：10～15cm | → ■振動打ちでない場合の所要スランプ ・基礎・床板・梁：15～19cm ・柱・壁：19～22cm ■振動打ちの場合の所要スランプ ・基礎・床板・梁：5～10cm ・柱・壁：10～15cm | 〔変更〕 ■振動打ちでない場合の所要スランプ ・基礎・床板・梁：15～18cm ・柱・壁：18～21cm ■振動打ちの場合の所要スランプ ・基礎・床板・梁：5～10cm ・柱・壁：10～15cm | → ■振動打ちでない場合の所要スランプ ・基礎・床板・梁：15～18cm ・柱・壁：18～21cm ■振動打ちの場合の所要スランプ ・基礎・床板・梁：5～10cm ・柱・壁：10～15cm | → ■振動打ちでない場合の所要スランプ ・基礎・床板・梁：15～18cm ・柱・壁：18～21cm ■振動打ちの場合の所要スランプ ・基礎・床板・梁：5～10cm ・柱・壁：10～15cm | 〔変更〕 ■振動打ちでない場合の所要スランプ ・床板・梁・柱・壁：18～21cm ・基礎・地中梁：15～18cm ■振動打ちの場合の所要スランプ ・床板・梁・柱・壁：15cm未満 ・基礎・地中梁：5～10cm | → ■振動打ちでない場合の所要スランプ ・床板・梁・柱・壁：18～21cm ・基礎・地中梁：15～18cm ■振動打ちの場合の所要スランプ ・床板・梁・柱・壁：15cm未満 ・基礎・地中梁：5～10cm | → ■振動打ちでない場合の所要スランプ ・床板・梁・柱・壁：18～21cm ・基礎・地中梁：15～18cm ■振動打ちの場合の所要スランプ ・床板・梁・柱・壁：15cm未満 ・基礎・地中梁：5～10cm | → ■振動打ちでない場合の所要スランプ ・床板・梁・柱・壁：18～21cm ・基礎・地中梁：15～18cm ■振動打ちの場合の所要スランプ ・床板・梁・柱・壁：15cm未満 ・基礎・地中梁：5～10cm | 〔変更〕 ■普通コンクリートの所要スランプ ・特記なき限り、18cm以下(±2.5cm) ■軽量コンクリートの所要スランプ ・特記なき限り、21cm以下(±1.5cm) | → ■普通コンクリートの所要スランプ ・特記なき限り、18cm以下(±2.5cm) ■軽量コンクリートの所要スランプ ・特記なき限り、21cm以下(±1.5cm) | → ■普通コンクリートの所要スランプ ・特記なき限り、18cm以下(±2.5cm) ■軽量コンクリートの所要スランプ ・特記なき限り、21cm以下(±1.5cm) | → ■普通コンクリートの所要スランプ ・特記なき限り、18cm以下(±2.5cm) ■軽量コンクリートの所要スランプ ・特記なき限り、21cm以下(±1.5cm) | → ■普通コンクリートの所要スランプ ・特記なき限り下記 Fc=33Ｎ/mm2未満：18cm（±2.5cm） Fc=33Ｎ/mm2以上：21cm（±1.5cm） ■軽量コンクリートの所要スランプ ・特記なき限り、21cm（±1.5cm） | → ■普通コンクリートの所要スランプ ・特記なき限り下記 Fc=30Ｎ/mm2未満：18cm（±2.5cm） Fc=30Ｎ/mm2以上：21cm（±1.5cm） ■軽量コンクリートの所要スランプ ・特記なき限り、21cm（±1.5cm） | 〔変更〕 ■普通コンクリートの所要スランプ ・特記なき限り下記 Fc=30Ｎ/mm2未満：18cm（±2.5cm） Fc=30Ｎ/mm2以上：21cm（±1.5cm※） （※：高性能ＡＥ減水剤を使用する場合は±2.0cm） ■軽量コンクリートの所要スランプ ・特記なき限り、21cm（±1.5cm） | 〔変更〕 ■普通コンクリートの所要スランプ ・特記なき限り下記 基礎、基礎梁、土間スラブ：15,18cm 柱、梁、スラブ、壁：18cm （スランプの許容差：±2.5cm） ■軽量コンクリートの所要スランプ ・特記なき限り、21cm（±1.5cm） | → ■普通コンクリートの所要スランプ ・特記なき限り下記 基礎、基礎梁、土間スラブ：15,18cm 柱、梁、スラブ、壁：18cm （スランプの許容差：±2.5cm） ■軽量コンクリートの所要スランプ ・特記がなければ、21cm（±1.5cm） | ■普通コンクリートの所要スランプ ・特記なき限り下記 基礎、基礎梁、土間スラブ：15,18cm 柱、梁、スラブ、壁：18cm （スランプの許容差：±2.5cm） 〔変更〕 ■軽量コンクリートの所要スランプ ・特記がなければ、21cm
|  |  | 空気量 | ■コンクリートの所要空気量 ・AE剤を使用する場合の空気量は3～4％を標準 | → ■コンクリートの所要空気量 ・AE剤を使用する場合の空気量は3～4％を標準 | → ■コンクリートの所要空気量 ・AE剤を使用する場合の空気量は3～4％を標準 | → ■コンクリートの所要空気量 ・AE剤を使用する場合の空気量は3～4％を標準 | → ■コンクリートの所要空気量 ・AE剤を使用する場合の空気量は3～4％が標準 | 〔変更〕 ■コンクリートの所要空気量 ・AE剤を使用する場合の空気量は4％を標準 | 〔変更〕 ■コンクリートの所要空気量 ・5％を超える場合、所要の空気量が得られるようAE剤及びAE減水剤の量を減ずる | → ■コンクリートの所要空気量 ・5％を超える場合、所要の空気量が得られるようAE剤及びAE減水剤の量を減ずる | 〔変更〕 ■普通コンクリートの所要空気量 ・4％ ■軽量コンクリートの所要空気量 ・5％ | → ■普通コンクリートの所要空気量 ・4％ ■軽量コンクリートの所要空気量 ・5％ | → ■普通コンクリートの所要空気量 ・4％ ■軽量コンクリートの所要空気量 ・5％ | → ■普通コンクリートの所要空気量 ・4％ ■軽量コンクリートの所要空気量 ・5％ | 〔変更〕 ■普通コンクリートの所要空気量 ・4％（±1.0％） ■軽量コンクリートの所要空気量 ・5％（±1.5％） | → ■普通コンクリートの所要空気量 ・4％（±1.0％） ■軽量コンクリートの所要空気量 ・5％（±1.5％） | → ■普通コンクリートの所要空気量 ・4％（±1.0％） ■軽量コンクリートの所要空気量 ・5％（±1.5％） | 〔変更〕 ■普通コンクリートの所要空気量 ・4.5％（±1.5％） ■軽量コンクリートの所要空気量 ・5％（±1.5％） | → ■普通コンクリートの所要空気量 ・4.5％（±1.5％） ■軽量コンクリートの所要空気量 ・5％（±1.5％） | → ■普通コンクリートの所要空気量 ・4.5％（±1.5％） ■軽量コンクリートの所要空気量 ・5％（±1.5％） | → ■普通コンクリートの所要空気量 ・4.5％（±1.5％） ■軽量コンクリートの所要空気量 ・5％（±1.5％） | 〔変更〕 ■普通コンクリートの所要空気量 ・ＡＥ剤、ＡＥ減水剤、高性能ＡＥ減水剤を用いるコンクリートの所要空気量の目標値は、特記による。特記がない場合は、下記 ・4.5％（±1.5％） ■軽量コンクリートの所要空気量 ・5％（±1.5％） | 〔変更〕 ■普通コンクリートの空気量 ・ＡＥ剤、ＡＥ減水剤、高性能ＡＥ減水剤を用いるコンクリートの荷下ろし地点における空気量は、特記による。特記がなければ、下記 ・4.5％（±1.5％） ■軽量コンクリートの所要空気量 ・5％（±1.5％） | 〔変更〕 ■普通コンクリートの空気量 ・ＡＥ剤、ＡＥ減水剤、高性能ＡＥ減水剤を用いるコンクリートの荷下ろし地点における空気量は、下記 ・4.5％（±1.5％） ■軽量コンクリートの所要空気量 ・5％
|  |  | 単位水量 | 該当なし | 該当なし | 該当なし | 該当なし | 該当なし | 該当なし | 該当なし | 該当なし | 該当なし | 該当なし | 該当なし | 該当なし | 該当なし | ■コンクリートの単位水量 ・特記なき限り、185kg/m3以下 | → ■コンクリートの単位水量 ・特記なき限り、185kg/m3以下 | → ■コンクリートの単位水量 ・特記なき限り、185kg/m3以下 | → ■コンクリートの単位水量 ・特記なき限り、185kg/m3以下 | → ■普通コンクリートの単位水量 ・特記なき限り、185kg/m3以下 ■軽量コンクリートの単位水量 ・特記なき限り、185kg/m3以下 | ■普通コンクリートの単位水量 ・特記なき限り、185kg/m3以下 〔削除〕 （■軽量コンクリートの単位水量） | → ■普通コンクリートの単位水量 ・特記なき限り、185kg/m3以下 | → ■普通コンクリートの単位水量 ・特記がなければ、185kg/m3以下 | 〔変更〕 ■普通コンクリートの単位水量の最大値 ・185kg/m3 ・コンクリートの品質が得られる範囲内で、できるだけ小さくする
|  |  | 単位 セメント量 | 該当なし | 該当なし | 該当なし | 該当なし | 該当なし | 該当なし | 該当なし | 該当なし | ■普通コンクリートの単位セメント量 ・250kg/m3以上（290kg/m3以上) ■軽量コンクリートの単位セメント量 【スランプ10～18cm未満】 ・１種及び2種300kg/m3以上 【スランプ18cm以上】 ・１種及び2種320kg/m3以上 （スランプ地に関係なく340kg/m3以上) （ ）内の数値はコンクリートポンプ工法を用いる場合 | → ■普通コンクリートの単位セメント量 ・250kg/m3以上（290kg/m3以上) ■軽量コンクリートの単位セメント量 【スランプ10～18cm未満】 ・１種及び2種300kg/m3以上 【スランプ18cm以上】 ・１種及び2種320kg/m3以上 （スランプ地に関係なく340kg/m3以上) （ ）内の数値はコンクリートポンプ工法を用いる場合 | 〔変更〕 ■普通コンクリートの単位セメント量 ・250kg/m3以上(280kg/m3以上) ■軽量コンクリートの単位セメント量 ・１種及び2種300kg/m3以上(320kg/m3以上) （ ）内の数値はコンクリートポンプ工法を用いる場合 | → ■普通コンクリートの単位セメント量 ・250kg/m3以上(280kg/m3以上) ■軽量コンクリートの単位セメント量 ・１種及び2種300kg/m3以上(320kg/m3以上) （ ）内の数値はコンクリートポンプ工法を用いる場合 | 〔変更〕 ■普通コンクリートの単位セメント量 ・280kg/m3以上 ■軽量コンクリートの単位セメント量 ・１種及び2種320kg/m3以上 | → ■普通コンクリートの単位セメント量 ・280kg/m3以上 ■軽量コンクリートの単位セメント量 ・１種及び2種320kg/m3以上 | → ■普通コンクリートの単位セメント量 ・280kg/m3以上 ■軽量コンクリートの単位セメント量 ・１種及び2種320kg/m3以上 | → ■普通コンクリートの単位セメント量 ・280kg/m3以上 ■軽量コンクリートの単位セメント量 ・320kg/m3以上 | → ■普通コンクリートの単位セメント量 ・280kg/m3以上 ■軽量コンクリートの単位セメント量 ・320kg/m3以上 | → ■普通コンクリートの単位セメント量 ・280kg/m3以上 ■軽量コンクリートの単位セメント量 ・320kg/m3以上 | ■普通コンクリートの単位セメント量 ・280kg/m3以上 〔変更〕 ■軽量コンクリートの単位セメント量 ・320kg/m3以上（27Ｎ／mm2以下の場合） | 〔変更〕 ■普通コンクリートの単位セメント量 ・特記なき限り、270kg/m3以上 ■軽量コンクリートの単位セメント量 ・特記なき限り、320kg/m3以上 | → ■普通コンクリートの単位セメント量 ・特記がなければ、270kg/m3以上 ■軽量コンクリートの単位セメント量 ・特記がなければ、320kg/m3以上 | 〔変更〕 ■普通コンクリートの単位セメント量の最小値 ・270kg/m3 ・水セメント比及び単位水量から算出される値以上とする ■軽量コンクリートの単位セメント量の最小値 ・320kg/m3 ・常時土又は水に直接接する部分に用いる場合は、340kg/m3
|  |  | 水セメント比 | ■早強ポルトランドセメントを使用する場合の水セメント比 ・60～75％ ■普通ポルトランドセメントを使用する場合の水セメント比 ・50～70％ ■シリカセメント・高炉セメントを使用する場合の水セメント比 ・監督員の指示による | → ■早強ポルトランドセメントを使用する場合の水セメント比 ・60～75％ ■普通ポルトランドセメントを使用する場合の水セメント比 ・50～70％ ■シリカセメント・高炉セメントを使用する場合の水セメント比 ・監督員の指示による | 〔変更〕 ■早強ポルトランドセメント・普通ポルトランドセメント・シリカセメント・高炉セメントを使用する場合の水セメント比 ・40～70％ | 〔変更〕 ■早強ポルトランドセメント・普通ポルトランドセメント・シリカセメントを使用する場合の水セメント比 ・40～70％ ■高炉セメントを使用する場合の水セメント比 ・45～60％ | → ■早強ポルトランドセメント・普通ポルトランドセメント・シリカセメントを使用する場合の水セメント比 ・40～70％ ■高炉セメントを使用する場合の水セメント比 ・45～60％ | ■早強ポルトランドセメント・普通ポルトランドセメント・混合セメントＡ種を使用する場合の水セメント比 ・40～70％ 〔削除〕 ■高炉セメントを使用する場合の水セメント比を削除 | → ■早強ポルトランドセメント・普通ポルトランドセメント・混合セメントＡ種を使用する場合の水セメント比 ・40～70％ | → ■早強ポルトランドセメント・普通ポルトランドセメント・混合セメントＡ種を使用する場合の水セメント比 ・40～70％ | 〔変更〕 ■普通コンクリートの水セメント比 ・55～65％ ■軽量コンクリートの水セメント比 ・１種及び2種45～65％ | 〔変更〕 ■普通コンクリートの水セメント比 ・65％以下 ■軽量コンクリートの水セメント比 ・１種及び2種65％以下 | → ■普通コンクリートの水セメント比 ・65％以下 ■軽量コンクリートの水セメント比 ・１種及び2種65％以下 | → ■普通コンクリートの水セメント比 ・65％以下 ■軽量コンクリートの水セメント比 ・１種及び2種65％以下 | 〔変更〕 ■普通コンクリートの水セメント比 ・60％以下 ■軽量コンクリートの水セメント比 ・１種及び2種60％以下 | → ■普通コンクリートの水セメント比 ・60％以下 ■軽量コンクリートの水セメント比 ・60％以下 | → ■普通コンクリートの水セメント比 ・60％以下 ■軽量コンクリートの水セメント比 ・60％以下 | → ■普通コンクリートの水セメント比 ・60％以下 ■軽量コンクリートの水セメント比 ・55％以下 | → ■普通コンクリートの水セメント比 ・60％以下 ■軽量コンクリートの水セメント比 ・60％以下 | → ■普通コンクリートの水セメント比 ・特記なき限り、60％以下 ■軽量コンクリートの水セメント比 ・特記なき限り、55％以下 | ■普通コンクリートの水セメント比 ・特記なき限り、60％以下 〔変更〕 ■軽量コンクリートの水セメント比 ・27Ｎ／mm2以下：55％以下 ・27Ｎ／mm2超え：50％以下 | 〔変更〕 ■普通コンクリートの水セメント比 ・特記なき限り、下記 普通ポルトランドセメント及び混合セメントのＡ種の場合：65％以下 高炉セメントＢ種の場合：60％以下 ■軽量コンクリートの水セメント比 ・特記なき限り、55％以下 | 〔変更〕 ■普通コンクリートの水セメント比 ・特記がなければ、下記 普通ポルトランドセメント及び混合セメントのＡ種の場合：65％以下 混合セメントＢ種の場合：60％以下 ■軽量コンクリートの水セメント比 ・特記がなければ、55％以下 | 〔変更〕 ■普通コンクリートの水セメント比の最大値 ・特記がなければ、下記 普通、早強及び中庸熱ポルトランドセメント並びに混合セメントのＡ種の場合：65％ 低熱ポルトランドセメント及び混合セメントＢ種の場合：60％ ■軽量コンクリートの水セメント比の最大値 ・55％
|  | 工場選定 |  | 該当なし | 該当なし | 該当なし | 該当なし | 該当なし | 該当なし | 該当なし | 該当なし | ■レディーミクストコンクリートの製造工場 ・JIS表示認定工場 | 〔追加〕 ■レディーミクストコンクリートの製造工場 ・JIS表示認定工場 ・練混ぜ開始後、外気温が25℃未満の場合は90分以内、25℃以上の場合は60分以内で打込み完了可能な場所にある工場 | → ■レディーミクストコンクリートの製造工場 ・JIS表示認定工場 ・練混ぜ開始後、外気温が25℃未満の場合は90分以内、25℃以上の場合は60分以内で打込み完了可能な場所にある工場 | → ■レディーミクストコンクリートの製造工場 ・JIS表示認定工場 ・練混ぜ開始後、外気温が25℃未満の場合は90分以内、25℃以上の場合は60分以内で打込み完了可能な場所にある工場 | → ■レディーミクストコンクリートの製造工場 ・JIS表示認定工場 ・練混ぜ開始後、外気温が25℃未満の場合は90分以内、25℃以上の場合は60分以内で打込み完了可能な場所にある工場 | → ■レディーミクストコンクリートの製造工場 ・JIS表示認定工場 ・練混ぜ開始後、外気温が25℃未満の場合は90分以内、25℃以上の場合は60分以内で打込み完了可能な場所にある工場 | → ■レディーミクストコンクリートの製造工場 ・JIS表示認定工場 ・練混ぜ開始後、外気温が25℃未満の場合は90分以内、25℃以上の場合は60分以内で打込み完了可能な場所にある工場 | → ■レディーミクストコンクリートの製造工場 ・JIS表示認定工場 ・練混ぜ開始後、外気温が25℃未満の場合は90分以内、25℃以上の場合は60分以内で打込み完了可能な場所にある工場 | → ■レディーミクストコンクリートの製造工場 ・JIS表示認定工場 ・練混ぜ開始後、外気温が25℃未満の場合は90分以内、25℃以上の場合は60分以内で打込み完了可能な場所にある工場 | → ■レディーミクストコンクリートの製造工場 ・JIS表示認定工場 ・練混ぜ開始後、外気温が25℃未満の場合は90分以内、25℃以上の場合は60分以内で打込み完了可能な場所にある工場 | 〔変更〕 ■レディーミクストコンクリートの製造工場 ・コンクリートに係る指導及び品質管理を行う施工管理技術者が置かれ、良好な品質管理が行われている工場 ・練混ぜ開始後、外気温が25℃未満の場合は120分以内、25℃以上の場合は90分以内で打込み完了可能な場所にある工場 | 〔変更〕 ■レディーミクストコンクリートの製造工場 ・Ⅰ類コンクリートの製造工場は、コンクリートの主任技士又は技士、技術士、一級建築士等が常駐し、良好な製造管理が行われている工場 ・練混ぜ開始後、外気温が25℃未満の場合は120分以内、25℃以上の場合は90分以内で打込み完了可能な場所にある工場 | → ■レディーミクストコンクリートの製造工場 ・Ⅰ類コンクリートの製造工場は、コンクリートの主任技士又は技士、技術士、一級建築士等が常駐し、良好な製造管理が行われている工場 ・練混ぜ開始後、外気温が25℃未満の場合は120分以内、25℃以上の場合は90分以内で打込み完了可能な場所にある工場 | 〔変更〕 ■レディーミクストコンクリートの製造工場 ・Ⅰ類コンクリートの製造工場は、コンクリートの主任技士又は技士、技術士、一級建築士等が常駐し、良好な製造管理が行われている工場 ・コンクリートの練混ぜから打込み終了までの時間は、外気温が25℃以下の場合は120分以内、25℃を超える場合は90分以内とする
|  | 型わく材料 |  | ■せき板の種別等 ・木製、金属製その他の材料で作り、作業荷重、コンクリートの側圧・振動などの外力に耐え、狂いを生じなようにする ・せき板はセメント糊の漏出を防ぐ | → ■せき板の種別等 ・木製、金属製その他の材料で作り、作業荷重、コンクリートの側圧・振動などの外力に耐え、狂いを生じなようにする ・せき板はセメント糊の漏出を防ぐ | → ■せき板の種別 ・特記なき限り、下記のＢ種 Ａ種 ・金属製型枠 ・厚20mm以上本実加工かんな削り木製 Ｂ種 ・市販パネル ・厚12mm以上本実加工かんな削り木製 ■はく離剤 ・はく離剤を使用する場合は、監督員の指示を受ける | → ■せき板の種別 ・特記なき限り、下記のＢ種 Ａ種 ・金属製型枠 ・厚20mm以上本実加工かんな削り木製 Ｂ種 ・市販パネル ・厚12mm以上本実加工かんな削り木製 ■はく離剤 ・はく離剤を使用する場合は、監督員の指示を受ける | → ■せき板の種別 ・特記なき限り、下記のＢ種 Ａ種 ・金属製型枠 ・厚20mm以上本実加工かんな削り木製 Ｂ種 ・市販パネル ・厚12mm以上本実加工かんな削り木製 ■はく離剤 ・はく離剤を使用する場合は、監督員の指示を受ける | → ■せき板の種別 ・特記なき限り、下記のＢ種 Ａ種 ・金属製型枠 ・厚20mm以上本実加工かんな削り木製 Ｂ種 ・市販パネル ・厚12mm以上本実加工かんな削り木製 ■はく離剤 ・はく離剤を使用する場合は、監督員の指示を受ける | 〔変更〕 ■せき板の種別 ・特記なき限り、下記のＢ種 Ａ種 ・金属製型枠パネル ・厚20mm以上本実加工かんな削り木製 ・型枠用合板1種 Ｂ種 ・市販パネル ・厚12mm以上本実加工かんな削り木製 ・型枠用合板2種 ■はく離剤 ・はく離剤を使用する場合は、監督員の承認を受ける | 〔変更〕 ■せき板の種別 ・特記なき限り、下記のＢ種 Ａ種 ・金属製型枠パネル ・厚20mm以上本実加工かんな削り木製 ・コンクリート型枠用合板の1種 Ｂ種 ・市販パネル ・厚12mm以上本実加工かんな削り木製 ・コンクリート型枠用合板2種 ■はく離剤 ・はく離剤を使用する場合は、仕上げに悪影響を与えないもの | 〔変更〕 ■せき板の種別 ・特記なき限り、下記のＢ種 Ａ種 ・金属製型枠パネル ・厚20mm以上本実加工かんな削り木製 ・JASコンクリート型枠用合板の1種で厚さ12mm Ｂ種 ・市販パネル ・厚12mm以上本実加工かんな削り木製 ・JASコンクリート型枠用合板2種で厚さ12mm ■はく離剤 ・はく離剤を使用する場合は、仕上げに悪影響を与えないもの | 〔変更〕 ■せき板の種別 ・特記なき限り、下記のＢ種 Ａ種 ・金属製型枠パネル ・厚20mm以上本実加工かんな削り木製 ・JASコンクリート型枠用合板の1種で厚さ12mm Ｂ種 ・JASコンクリート型枠用合板2種で厚さ12m ■はく離剤 ・はく離剤を使用する場合は、仕上げに悪影響を与えないもの | → ■せき板の種別 ・特記なき限り、下記のＢ種 Ａ種 ・金属製型枠パネル ・厚20mm以上本実加工かんな削り木製 ・JASコンクリート型枠用合板の1種で厚さ12mm Ｂ種 ・JASコンクリート型枠用合板2種で厚さ12mm ■はく離剤 ・はく離剤を使用する場合は、仕上げに悪影響を与えないもの | → ■せき板の種別 ・特記なき限り、下記のＢ種 Ａ種 ・金属製型枠パネル ・厚20mm以上本実加工かんな削り木製 ・JASコンクリート型枠用合板の1種で厚さ12mm Ｂ種 ・JASコンクリート型枠用合板2種で厚さ12mm ■はく離剤 ・はく離剤を使用する場合は、仕上げに悪影響を与えないもの | ■せき板の種別 ・特記なき限り、下記のＢ種 Ａ種 ・金属製型枠パネル ・厚20mm以上本実加工かんな削り木製 ・JASコンクリート型枠用合板の1種で厚さ12mm Ｂ種 ・JASコンクリート型枠用合板2種で厚さ12mm 〔変更〕 ■はく離剤 ・はく離剤は、コンクリートの品質、断熱材、タイル及び壁紙等の接着剤に悪影響を与えないもの | → ■せき板の種別 ・特記なき限り、下記のＢ種 Ａ種 ・金属製型枠パネル ・厚20mm以上本実加工かんな削り木製 ・JASコンクリート型枠用合板の1種で厚さ12mm Ｂ種 ・JASコンクリート型枠用合板2種で厚さ12mm ■はく離剤 ・はく離剤は、コンクリートの品質、断熱材、タイル及び壁紙等の接着剤に悪影響を与えないもの | → ■せき板の種別 ・特記なき限り、下記のＢ種 Ａ種 ・金属製型枠パネル ・厚20mm以上本実加工かんな削り木製 ・JASコンクリート型枠用合板の1種で厚さ12mm Ｂ種 ・JASコンクリート型枠用合板2種で厚さ12mm ■はく離剤 ・はく離剤は、コンクリートの品質、断熱材、タイル及び壁紙等の接着剤に悪影響を与えないもの | → ■せき板の種別 ・特記なき限り、下記のＢ種 Ａ種 ・金属製型枠パネル ・厚20mm以上本実加工かんな削り木製 ・JASコンクリート型枠用合板の1種で厚さ12mm Ｂ種 ・JASコンクリート型枠用合板2種で厚さ12mm ■はく離剤 ・はく離剤は、コンクリートの品質、断熱材、タイル及び壁紙等の接着剤に悪影響を与えないもの | → ■せき板の種別 ・特記なき限り、下記のＢ種 Ａ種 ・金属製型枠パネル ・厚20mm以上本実加工かんな削り木製 ・JASコンクリート型枠用合板の1種で厚さ12mm Ｂ種 ・JASコンクリート型枠用合板2種で厚さ12mm ■はく離剤 ・はく離剤は、コンクリートの品質、断熱材、タイル及び壁紙等の接着剤に悪影響を与えないもの | 〔変更〕 ■せき板の種別 ・特記なき限り、下記のＢ種 Ａ種 ・金属製型わくパネル ・厚20mm以上本実加工かんな削り木製 ・JASコンクリート用型わく合板A-C以上で厚さ12mm Ｂ種 ・JASコンクリート用型わく合板A-D以上で厚さ12mm ■はく離剤 ・はく離剤は、コンクリートの品質、断熱材、タイル及び壁紙等の接着、塗装及び仕上塗材に悪影響を与えないもの | → ■せき板の種別 ・特記なき限り、下記のＢ種 Ａ種 ・金属製型わくパネル ・厚20mm以上本実加工かんな削り木製 ・JASコンクリート用型わく合板A-C以上で厚さ12mm Ｂ種 ・JASコンクリート用型わく合板A-D以上で厚さ12mm ■はく離剤 ・はく離剤は、コンクリートの品質、断熱材、タイル及び壁紙等の接着、塗装及び仕上塗材に悪影響を与えないもの | 〔変更〕 ■せき板の種別 ・特記なき限り、下記のＢ種 Ａ種 ・金属製型わくパネル ・厚20mm以上本実加工かんな削り木製 ・JASコンクリート用型わく合板で厚さ12mm Ｂ種 ・JASコンクリート用型わく合板B-C以上で厚さ12mm ■はく離剤 ・はく離剤は、コンクリートの品質、断熱材、タイル及び壁紙等の接着、塗装及び仕上塗材に悪影響を与えないもの | → ■せき板の種別 ・特記がなければ、下記のＢ種 Ａ種 ・金属製型わくパネル ・厚20mm以上本実加工かんな削り木製 ・JASコンクリート用型わく合板で厚さ12mm Ｂ種 ・JASコンクリート用型わく合板B-C以上で厚さ12mm ■はく離剤 ・はく離剤は、コンクリートの品質、断熱材、タイル及び壁紙等の接着、塗装及び仕上塗材に悪影響を与えないもの | → ■せき板の種別 ・特記がなければ、下記のＢ種 Ａ種 ・金属製型わくパネル ・厚20mm以上本実加工かんな削り木製 ・JASコンクリート用型わく合板で厚さ12mm Ｂ種 ・JASコンクリート用型わく合板B-C以上で厚さ12mm ■はく離剤 ・はく離剤は、コンクリートの品質、断熱材、タイル及び壁紙等の接着、塗装及び仕上塗材に悪影響を与えないもの
|  | 表面仕上げ |  | ■仕上面の種別及び平たんさ ・床 1種(居室・事務室等仕上げ)：5㎜以内 2種(倉庫・通路等仕上げ)：7㎜以内 注）長さ2.5m以内における高低差 | → ■仕上面の種別及び平たんさ ・床 1種(居室・事務室等仕上げ)：5㎜以内 2種(倉庫・通路等仕上げ)：7㎜以内 注）長さ2.5m以内における高低差 | → ■仕上面の種別及び平たんさ ・床 1種(居室・事務室等仕上げ)：5㎜以内 2種(倉庫・通路等仕上げ)：7㎜以内 注）長さ2.5m以内における高低差 | → ■仕上面の種別及び平たんさ ・床 1種(居室・事務室等仕上げ)：5㎜以内 2種(倉庫・通路等仕上げ)：7㎜以内 注）長さ2.5m以内における高低差 | → ■仕上面の種別及び平たんさ ・床 1種(居室・事務室等仕上げ)：5㎜以内 2種(倉庫・通路等仕上げ)：7㎜以内 注）長さ2.5m以内における高低差 | 〔変更〕 ■仕上面の種別及び平たんさ ・床 1種(居室・事務室等仕上げ)：2㎜以内 2種(倉庫・通路等仕上げ)：5㎜以内 注）長さ2m以内における高低差 | 〔変更〕 ■仕上面の種別及び平たんさ ・床 1種(居室・事務室等仕上げ)：2㎜以内 2種(敷物・張り物等下地)：3㎜以内 3種(倉庫・通路・防水等仕上げ)：5㎜以内 注）長さ2m以内における高低差 | → ■仕上面の種別及び平たんさ ・床 1種(居室・事務室等仕上げ)：2㎜以内 2種(敷物・張り物等下地)：3㎜以内 3種(倉庫・通路・防水等仕上げ)：5㎜以内 注）長さ2m以内における高低差 | 〔変更〕 ■仕上面の種別及び平たんさ ・床 1種(居室・事務室等仕上げ)：2㎜以内 2種(敷物・張り物等下地)：5㎜以内 3種(倉庫・通路・防水等仕上げ)：5㎜以内 ・壁、天井 4種(塗装及び吹付け、壁紙下地)：2㎜以内 注）長さ2m以内における高低差 | 〔変更〕 ■仕上面の種別及び平たんさ ・床 1種(居室・事務室等仕上げ)：2㎜以内 2種(敷物・張り物等下地)：5㎜以内 3種(倉庫・通路・防水等仕上げ)：2㎜以内 ・壁、天井 4種(塗装及び吹付け、壁紙下地)：2㎜以内 注）長さ2m以内における高低差 | 〔変更〕 ■仕上面の種別及び平たんさ ・床 1種(居室・事務室等仕上げ)：2㎜以内 2種(敷物・張り物等下地)：5㎜以内 3種(倉庫・通路・防水等仕上げ)：5㎜以内 ・壁、天井 4種(塗装及び吹付け、壁紙下地)：2㎜以内 注）長さ2m以内における高低差 | → ■仕上面の種別及び平たんさ ・床 1種(居室・事務室等仕上げ)：2㎜以内 2種(敷物・張り物等下地)：5㎜以内 3種(通路・防水等仕上げ)：5㎜以内 ・壁、天井 4種(塗装及び吹付け、壁紙下地)：2㎜以内 注）長さ2m以内における高低差 | → ■仕上面の種別及び平たんさ ・床 1種(居室・事務室等仕上げ)：2㎜以内 2種(敷物・張り物等下地)：5㎜以内 3種(倉庫・通路・防水等仕上げ)：5㎜以内 ・壁、天井 4種(塗装及び吹付け、壁紙下地)：2㎜以内 注）長さ2m以内における高低差 | 〔変更〕 ■仕上面の種別及び平たんさ ・床 1種(居室における直張り)： 3㎜以内 2種(アスファルト防水下地)：5㎜以内 3種(防水押さえコン仕上)： 5㎜以内 4種(セルフレベル材下地)： 6㎜以内 ・壁、天井、柱、梁 5種(タイル,塗装,壁紙下地)：3㎜以内 注）長さ2m以内における高低差 | → ■仕上面の種別及び平たんさ ・床 1種(居室における直張り)： 3㎜以内 2種(アスファルト防水下地)：5㎜以内 3種(防水押さえコン仕上)： 5㎜以内 4種(セルフレベル材下地)： 6㎜以内 ・壁、天井、柱、梁 5種(タイル,塗装,壁紙下地)：3㎜以内 注）長さ2m以内における高低差 | → ■仕上面の種別及び平たんさ ・床 1種(居室における直張り)： 3㎜以内 2種(アスファルト防水下地)：5㎜以内 3種(防水押さえコン仕上)： 5㎜以内 4種(セルフレベル材下地)： 6㎜以内 ・壁、天井、柱、梁 5種(タイル,塗装,壁紙下地)：3㎜以内 注）長さ2m以内における高低差 | → ■仕上面の種別及び平たんさ ・床 1種(居室における直張り)： 3㎜以内 2種(アスファルト防水下地)：5㎜以内 3種(防水押さえコン仕上)： 5㎜以内 4種(セルフレベル材下地)： 6㎜以内 ・壁、天井、柱、梁 5種(タイル,塗装,壁紙下地)：3㎜以内 注）長さ2m以内における高低差 | → ■仕上面の種別及び平たんさ ・床 1種(居室における直張り)： 3㎜以内 2種(アスファルト防水下地)：5㎜以内 3種(防水押さえコン仕上)： 5㎜以内 4種(セルフレベル材下地)： 6㎜以内 ・壁、天井、柱、梁 5種(タイル,塗装,壁紙下地)：3㎜以内 | → ■仕上面の種別及び平たんさ ・床 1種(居室における直張り)： 3㎜以内 2種(アスファルト防水下地)：5㎜以内 3種(防水押さえコン仕上)： 5㎜以内 4種(セルフレベル材下地)： 6㎜以内 ・壁、天井、柱、梁 5種(タイル,塗装,壁紙下地)：3㎜以内 | → ■仕上面の種別及び平たんさ ・床 1種(居室における直張り)： 3㎜以内 2種(アスファルト防水下地)：5㎜以内 3種(防水押さえコン仕上)： 5㎜以内 4種(セルフレベル材下地)： 6㎜以内 ・壁、天井、柱、梁 5種(タイル,塗装,壁紙下地)：3㎜以内 | → ■仕上面の種別及び平たんさ ・床 1種(居室における直張り)： 3㎜以内 2種(アスファルト防水下地)：5㎜以内 3種(防水押さえコン仕上)： 5㎜以内 4種(セルフレベル材下地)： 6㎜以内 ・壁、天井、柱、梁 5種(タイル,塗装,壁紙下地)：3㎜以内 | 〔変更〕 ■仕上りの平たんさの標準値 ・コンクリートが見え掛りとなる場合又は仕上げ厚さが極めて薄い場合その他良好な表面状態が必要な場合：３ｍにつき７mm以下 ・仕上げ厚さが７mm未満の場合その他かなり良好な平たんさが必要な場合：３ｍにつき10mm以下 ・仕上げ厚さが７mm以上の場合又は下地の影響をあまり受けない仕上げの場合：１ｍにつき10mm以下
|  | 補修方法 |  | → ■手直し ・グラインダーで平滑にする | → ■手直し ・グラインダーで平滑にする | → ■手直し ・グラインダーで平滑にする | → ■手直し ・グラインダーで平滑にする | → ■手直し ・グラインダーで平滑にする | → ■手直し ・グラインダーで平滑にする | → ■手直し ・グラインダーで平滑にする | → ■手直し ・グラインダーで平滑にする | → ■手直し ・グラインダーで平滑にする | → ■手直し ・グラインダーで平滑にする | → ■手直し ・グラインダーで平滑にする | → ■手直し ・グラインダーで平滑にする | → ■手直し ・グラインダーで平滑にする | → ■手直し ・グラインダーで平滑にする | → ■手直し ・グラインダーで平滑にする | → ■手直し ・グラインダーで平滑にする | → ■手直し ・グラインダーで平滑にする | → ■手直し ・グラインダーで平滑にする | → ■手直し ・グラインダーで平滑にする | → ■手直し ・グラインダーで平滑にする | → ■手直し ・グラインダーで平滑にする | → ■手直し ・グラインダーで平滑にする
防水工事 | モルタル防水 |  |  | ■品質 ・JIS A 6101に合格するもの ■工法 ・塗り厚は床は30㎜、立上り及び壁は20㎜ ・塗り回数は3回（3戸） ■調合 ・調合は平均、セメント1：砂2.5 | → ■品質 ・JIS A 6101に合格するもの ■工法 ・塗り厚は床は30㎜、立上り及び壁は20㎜ ・塗り回数は3回（3戸） ■調合 ・調合は平均、セメント1：砂2.5 | 該当なし | ■材料・工法 ・屋根コンクリート等にモルタル防水を行う時は、調合、防水剤、使用量、工法などは特記施工業者の仕様による | → ■材料・工法 ・屋根コンクリート等にモルタル防水を行う時は、調合、防水剤、使用量、工法などは特記施工業者の仕様による | → ■材料・工法 ・屋根コンクリート等にモルタル防水を行う時は、調合、防水剤、使用量、工法などは特記施工業者の仕様による | 〔変更〕 ■材料・工法 ・モルタル防水の材料・工法等は特記製造所の仕様により、その製造所の責任施行 | 〔変更〕 ■材料・工法 ・モルタル防水の材料・工法等は公団指定製造所の仕様により、その製造所の責任施行 | → ■材料・工法 ・モルタル防水の材料・工法等は公団指定製造所の仕様により、その製造所の責任施行 | 該当なし | 該当なし | 該当なし | 該当なし | 該当なし | 該当なし | 該当なし | 該当なし | 該当なし | ■適用 ・簡易な箇所に施工するもの ■防水剤 ・製造所の仕様による | 該当なし 〔削除〕 （モルタル防水） | 該当なし | 該当なし
| コンクリート防水 |  |  | 該当なし | 該当なし | 該当なし | 該当なし | 該当なし | 該当なし | 該当なし | 該当なし | 該当なし | 該当なし | 該当なし | 該当なし | 該当なし | 該当なし | 該当なし | 該当なし | 該当なし | 該当なし | 該当なし | 該当なし | 該当なし | 該当なし
| メンブレン防水 | アスファルト防水 （非断熱仕様） |  | ■アスファルトルーフィング類 JIS A 6001に規定するアスファルトルーフィング 網状ルーフィングは耐久性のあるもの ■防水工法 ・工法種別： アスファルト防水層工法（１～６層） | → ■アスファルトルーフィング類 JIS A 6001に規定するアスファルトルーフィング 網状ルーフィングは耐久性のあるもの ■防水工法 ・工法種別： アスファルト防水層工法（１～６層） | 〔変更〕 ■アスファルトルーフィング類 JIS A 6001に規定するアスファルトルーフィング及び砂付きルーフィング 特殊ルーフィングは耐久性のあるもの ■防水工法 ・工法種別： アスファルト防水層工法（１～８層） | 〔変更〕 ■アスファルトルーフィング類 JIS A 6006 アスファルトルーフィング JIS A 6007 砂付きルーフィング 網状ルーフィングは耐久性のあるもの ■防水工法 ・工法種別： 屋根防水層工法（１～８層） | 〔変更〕 ■アスファルトルーフィング類 JIS A 6006 アスファルトルーフィング JIS A 6007 砂付きルーフィング 網状ルーフィングは耐久性のあるもの 特殊ルーフィングはJIS A 6006に準じた各社仕様の40kg内外 ■防水工法 ・工法種別： 屋根防水層工法（１～８層） 屋根露出防水Ａ型工法（１～８層） 屋根露出防水Ｂ型工法（１～３層） | 〔変更〕 ■アスファルトルーフィング類 JIS A 6006のアスファルトルーフィングJIS35kg品 JIS A 6007の砂付きルーフィングJIS40kg品 網状ルーフィングはヘッシャン８オンス品 特殊ルーフィングはJIS A 6006に準じた各社仕様の40kg内外 ■防水層押えコンクリート ・軽量コンクリート又は気泡コンクリート ■防水工法 ・工法種別： 屋根防水層普通工法（１～８層） 屋根露出防水Ａ型工法（１～８層） 屋根露出防水Ａ-3型工法（１～10層） 屋根露出防水Ｂ型工法（１～３層） 屋根露出防水Ｂ-3型工法（１～５層） | 〔変更〕 ■アスファルトルーフィング類 JIS A 6006のアスファルトルーフィングJIS35kg品 JIS A 6007の砂付きルーフィングJIS40kg品 網状ルーフィングは合成繊維メッシュ又は銅メッシュ＃38 特殊ルーフィングはJIS A 6006に準じた各社仕様の40kg内外 ■防水層押えコンクリート ・軽量コンクリート又は気泡コンクリート ■防水工法 ・工法種別： 屋根防水層普通工法（１～８層） 屋根露出防水Ａ型工法（１～８層） 屋根露出防水Ａ-3型工法（１～10層） 屋根露出防水Ｂ型工法（１～３層） 屋根露出防水Ｂ-3型工法（１～５層） | ■アスファルトルーフィング類 JIS A 6006のアスファルトルーフィングJIS35kg品 JIS A 6007の砂付きルーフィングJIS40kg品 網状ルーフィングは合成繊維メッシュ又は銅メッシュ＃38 特殊ルーフィングはJIS A 6006に準じた各社仕様の40kg内外 ■防水層押えコンクリート ・軽量コンクリート又は気泡コンクリート 〔変更〕 ■防水工法 ・工法種別： 屋根防水層普通工法（１～８層） 屋根露出防水Ａ型工法（１～８層） 屋根露出防水Ａ-3型工法（１～10層） 〔追加〕 ※S48年：屋根露出防水Ａ型工法 ※S49年：ふくれの発生しない防水工法 | 〔変更〕 ■アスファルトルーフィング類 JIS A 6006のアスファルトルーフィングJIS35kg品 あなあきルーフィングは無機質繊維を基材とした砂付きルーフィング JIS A 6012 網状ルーフィング JIS A 6011 特殊ルーフィングの３種 ■防水層押えコンクリート ・軽量コンクリート又は気泡コンクリート ■防水工法 ・工法種別： 屋根防水普通（密着）工法（１～８層） 屋根露出防水絶縁Ａ型工法（１～７層） 屋根露出防水絶縁Ａ-3型工法（１～９層） 〔変更〕 ※S52年：耐久性の高い防水工法とする （在来工法）本防水工法とする （ＰＣ工法）線防水コンクリート押え工法とする | 〔変更〕 ■アスファルトルーフィング類 JIS A 6006のアスファルトルーフィングJIS35kg品 JIS A 6023のあなあきアスファルトルーフィング２種 JIS A 6022 ストレッチルーフィング JIS A 6012 網状アスファルトルーフィング ■防水層押えコンクリート ・普通コンクリート又は軽量コンクリートによる無筋コンクリート ・特記なき限りFc=13.5N/mm2 ■防水工法 ・工法種別： 屋根防水普通（密着）工法（１～８層） 屋根露出防水絶縁Ａ型工法（１～７層） 屋根露出防水絶縁Ａ-3型工法（１～９層） | → ■アスファルトルーフィング類 （下欄による） ■防水層押えコンクリート （下欄による） ■防水工法 ・工法種別： 屋根防水普通（密着）工法（１～８層） 屋根露出防水絶縁Ａ型工法（１～７層） 屋根露出防水絶縁Ａ-3型工法（１～９層） | → ■アスファルトルーフィング類 （下欄による） ■防水層押えコンクリート （下欄による） ■防水工法 ・工法種別： 屋根防水普通（密着）工法（１～８層） 屋根露出防水絶縁Ａ型工法（１～７層） 屋根露出防水絶縁Ａ-3型工法（１～９層） | 該当なし | 該当なし | 該当なし | 該当なし | 該当なし | 該当なし | ■アスファルトルーフィング類 （下欄による） ■防水層押えコンクリート （下欄による） ■防水工法 ・工法種別： 保護防水密着工法 保護防水絶縁工法 露出防水絶縁工法－１ 露出防水絶縁工法－２ | ■アスファルトルーフィング類 （下欄による） ■防水層押えコンクリート （下欄による） 〔変更〕 ■防水工法 ・工法種別： 保護防水密着工法 保護防水絶縁工法 露出防水絶縁工法 | → ■アスファルトルーフィング類 （下欄による） ■防水層押えコンクリート （下欄による） ■防水工法 ・工法種別： 保護防水密着工法 保護防水絶縁工法 露出防水絶縁工法 | → ■アスファルトルーフィング類 （下欄による） ■防水層押えコンクリート （下欄による） ■防水工法 ・工法種別： 保護防水密着工法 保護防水絶縁工法 露出防水絶縁工法
|  | アスファルト防水 （断熱仕様） |  | 該当なし | 該当なし | 該当なし | 該当なし | 該当なし | 該当なし | 該当なし | 該当なし | 該当なし | 該当なし | ■アスファルトルーフィング類 JIS A 6006のアスファルトルーフィングJIS35kg品 JIS A 6023のあなあきアスファルトルーフィング２種 JIS A 6022 ストレッチルーフィング JIS A 6012 網状アスファルトルーフィング ■屋根外断熱工法用断熱材 ・品質判定基準による ■防水層押えコンクリート ・普通コンクリート又は軽量コンクリートによる無筋コンクリート ・特記なき限りFc=13.5N/mm2 ■工程 １層目：アスファルトルーフィング ２層目：ストレッチルーフィング ３層目：ストレッチルーフィング 断熱材敷き 押えコンクリート打ち 〔追加〕 ※S55年： 在来工法：（外断熱）本防水工法とする ＰＣ工法：（外断熱）線防水・一層面防水コンクリート押え工法とする | → ■アスファルトルーフィング類 JIS A 6006のアスファルトルーフィングJIS35kg品 JIS A 6023のあなあきアスファルトルーフィング２種 JIS A 6022 ストレッチルーフィング JIS A 6012 網状アスファルトルーフィング ■屋根外断熱工法用断熱材 ・品質判定基準による ■防水層押えコンクリート ・普通コンクリート又は軽量コンクリートによる無筋コンクリート ・特記なき限りFc=13.5N/mm2 ■工程 １層目：アスファルトルーフィング ２層目：ストレッチルーフィング ３層目：ストレッチルーフィング 断熱材敷き 押えコンクリート打ち → ※S55年： 在来工法：（外断熱）本防水工法とする ＰＣ工法：（外断熱）線防水・一層面防水コンクリート押え工法とする | 〔変更〕 ■アスファルトルーフィング類 JIS A 6006のアスファルトルーフィングJIS35kg品 JIS A 6022のストレッチルーフィング２類 JIS A 6012 網状アスファルトルーフィング ■屋根外断熱工法用断熱材 ・特記なき限り、品質判定基準による ■防水層押えコンクリート ・普通コンクリート又は軽量コンクリートによる無筋コンクリート ・特記なき限りFc=13.5N/mm2 ■防水工法 ・工法種別： 屋根外断熱工法との組合せ ・工程： １層目：アスファルトルーフィング ２層目：ストレッチルーフィング ３層目：ストレッチルーフィング 断熱材敷き 押えコンクリート打ち → ※S55年： 在来工法：（外断熱）本防水工法とする ＰＣ工法：（外断熱）線防水・一層面防水コンクリート押え工法とする | 〔変更〕 ■アスファルトルーフィング類 JIS A 6006のアスファルトルーフィングJIS35kg品 JIS A 6022のストレッチルーフィング２類 ・JIS A 6012の合成繊維ルーフィング ■屋根外断熱工法用断熱材 ・特記なき限り、品質判定基準による ■防水層押えコンクリート ・普通コンクリート又は軽量コンクリートによる無筋コンクリート ・特記なき限りFc=13.5N/mm2 ■防水工法 ・工法種別： 屋根外断熱工法との組合せ ・工程： １層目：アスファルトルーフィング ２層目：ストレッチルーフィング ３層目：ストレッチルーフィング 断熱材敷き 押えコンクリート打ち → ※S55年： 在来工法：（外断熱）本防水工法とする ＰＣ工法：（外断熱）線防水・一層面防水コンクリート押え工法とする | ■アスファルトルーフィング類 JIS A 6006のアスファルトルーフィングJIS35kg品 JIS A 6022のストレッチルーフィング２類 JIS A 6012の合成繊維ルーフィング ■屋根外断熱工法用断熱材 ・特記なき限り、品質判定基準による 〔変更〕 ■防水層押えコンクリート ・普通コンクリート又は軽量コンクリートによる無筋コンクリート ・特記なき限りFc=15N/mm2 ■防水工法 ・工法種別： 屋根外断熱工法との組合せ ・工程： １層目：アスファルトルーフィング ２層目：ストレッチルーフィング ３層目：ストレッチルーフィング 断熱材敷き 押えコンクリート打ち 〔変更〕 ※H4年： 在来工法：アスファルト防水の上外断熱工法とする ＰＣ工法：線防水＋面防水の上外断熱工法とする | 〔変更〕 ■アスファルトルーフィング類 ・特記なき限り、下記 JIS A 6005のアスファルトルーフィング1500 JIS A 6022のストレッチルーフィング1000 JIS A 6012の合成繊維ルーフィング ■屋根外断熱工法用断熱材 ・特記なき限り、品質判定基準による ■防水層押えコンクリート ・普通コンクリート又は軽量コンクリートによる無筋コンクリート ・特記なき限りFc=18N/mm2 ■防水工法 ・工法種別： 屋根外断熱工法との組合せ ・工程： １層目：アスファルトルーフィング ２層目：ストレッチルーフィング ３層目：ストレッチルーフィング 断熱材敷き 押えコンクリート打ち → ※H4年： 在来工法：アスファルト防水の上外断熱工法とする ＰＣ工法：線防水＋面防水の上外断熱工法とする | ■アスファルトルーフィング類 ・特記なき限り、下記 JIS A 6005のアスファルトルーフィング1500 JIS A 6022のストレッチルーフィング1000 JIS A 6012の合成繊維ルーフィング ■屋根外断熱工法用断熱材 ・特記なき限り、品質判定基準による 〔変更〕 ■防水層押えコンクリート ・普通コンクリートによる無筋コンクリート ・特記なき限りFc=18N/mm2 ■防水工法 ・工法種別： 屋根外断熱工法との組合せ ・工程： １層目：アスファルトルーフィング ２層目：ストレッチルーフィング ３層目：ストレッチルーフィング 断熱材敷き 押えコンクリート打ち → ※H4年： 在来工法：アスファルト防水の上外断熱工法とする ＰＣ工法：線防水＋面防水の上外断熱工法とする | → ■アスファルトルーフィング類 ・特記なき限り、下記 JIS A 6005のアスファルトルーフィング1500 JIS A 6022のストレッチルーフィング1000 JIS A 6012の合成繊維ルーフィング ■屋根外断熱工法用断熱材 ・特記なき限り、品質判定基準による ■防水層押えコンクリート ・普通コンクリートによる無筋コンクリート ・特記なき限りFc=18N/mm2 ■防水工法 ・工法種別： 保護防水密着断熱工法 ・工程： １層目：アスファルトルーフィング ２層目：ストレッチルーフィング ３層目：ストレッチルーフィング 断熱材敷き 押えコンクリート打ち 〔変更〕 ※H14年： 在来工法：アスファルト防水の上外断熱コンクリート押さえ工法とする。 ＰＣ工法：ジョイント部線防水＋面防水（ゴムアスファルトシート程度）の上外断熱コンクリート押さえ工法とする。 | 〔変更〕〔追加〕 ■アスファルトルーフィング類 ・特記なき限り、下記 JIS A 6005のアスファルトルーフィング1500 JIS A 6022のストレッチルーフィング1000（砂付ストレッチルーフィングは同JISによる） JIS A 6012の合成繊維ルーフィング JIS A 6023の砂付あなあきアスファルトルーフィング 〔変更〕 ■屋根外断熱工法用断熱材 ・特記なき限り、JIS A 9511による押出法ポリスチレンフォーム3種bのスキン層付き ■保護コンクリート ・特記なき限り、保護コンクリート中に溶接金網を敷き込む ・特記なき限りFc=18N/mm2 〔変更〕 ■防水工法 ・工法種別： 保護防水密着断熱工法 保護防水絶縁断熱工法 ・工程： １層目：アスファルトルーフィング ２層目：ストレッチルーフィング ３層目：ストレッチルーフィング 断熱材敷き 押えコンクリート打ち | 〔変更〕 ■アスファルトルーフィング類 ・特記なき限り、下記 JIS A 6005のアスファルトルーフィング1500 JIS A 6022のストレッチルーフィング1000、砂付ストレッチルーフィング800 JIS A 6012の合成繊維ルーフィング JIS A 6023の砂付あなあきアスファルトルーフィング</font> ■屋根外断熱工法用断熱材 ・特記なき限り、JIS A 9511による押出法ポリスチレンフォーム3種bのスキン層付き ■保護コンクリート ・特記なき限り、保護コンクリート中に溶接金網を敷き込む ・特記なき限りFc=18N/mm2 ■防水工法 ・工法種別： 保護防水密着断熱工法 保護防水絶縁断熱工法 ・工程： １層目：アスファルトルーフィング ２層目：ストレッチルーフィング ３層目：ストレッチルーフィング 断熱材敷き 押えコンクリート打ち | → ■アスファルトルーフィング類 ・特記がなければ、下記 JIS A 6005のアスファルトルーフィング1500 JIS A 6022のストレッチルーフィング1000、砂付ストレッチルーフィング800 JIS A 6012の合成繊維ルーフィング JIS A 6023の砂付あなあきアスファルトルーフィング ■屋根外断熱工法用断熱材 ・特記がなければ、JIS A 9511による押出法ポリスチレンフォーム3種bのスキン層付き ■保護コンクリート ・特記なき限り、保護コンクリート中に溶接金網を敷き込む ・特記なき限りFc=18N/mm2 ■防水工法 ・工法種別： 保護防水密着断熱工法 保護防水絶縁断熱工法 ・工程： １層目：アスファルトルーフィング ２層目：ストレッチルーフィング ３層目：ストレッチルーフィング 断熱材敷き 押えコンクリート打ち | 〔変更〕 ■アスファルトルーフィング類 ・特記がなければ、下記 JIS A 6005のアスファルトルーフィング1500 JIS A 6022の砂付ストレッチルーフィング JIS A 6012の合成繊維ルーフィング JIS A 6023の砂付あなあきアスファルトルーフィング JIS A 6022のストレッチルーフィング1000 ■屋根外断熱工法用断熱材 ・特記がなければ、JIS A 9511によるＡ種押出法ポリスチレンフォーム3種b（スキンあり）とする ■保護コンクリート ・特記なき限り、保護コンクリート中に溶接金網を敷き込む ・特記なき限りFc=18N/mm2 ■防水工法 ・工法種別： 保護防水密着断熱工法 保護防水絶縁断熱工法 ・工程： １層目：アスファルトルーフィング ２層目：ストレッチルーフィング ３層目：ストレッチルーフィング 断熱材敷き 押えコンクリート打ち
|  | 改質アスファルト防水 |  | 該当なし | 該当なし | 該当なし | 該当なし | 該当なし | 該当なし | 該当なし | 該当なし | 該当なし | 該当なし | 該当なし | 該当なし | 該当なし | 該当なし | 該当なし | 該当なし | ■改質アスファルトルーフィング ・JIS A 6013（改質アスファルトルーフィングシート）に規定する「単層用」 ・厚さは下記 露出防水用 ：3mm以上 非露出防水用：2.5mm以上 | → ■改質アスファルトルーフィング ・JIS A 6013（改質アスファルトルーフィングシート）に規定する「単層用」 ・厚さは下記 露出防水用 ：3mm以上 非露出防水用：2.5mm以上 | 〔変更〕 ■改質アスファルトルーフィング ・JIS A 6013（改質アスファルトルーフィングシート）による ・特記なき限り種類、厚さは下記 保護防水層：非露出単層用R種、厚さ3.5mm以上 露出防水層：露出単層用R種、厚さ4.0mm以上 | → ■改質アスファルトルーフィング ・JIS A 6013（改質アスファルトルーフィングシート）による ・特記なき限り種類、厚さは下記 保護防水層：非露出単層用R種、厚さ3.5mm以上 露出防水層：露出単層用R種、厚さ4.0mm以上 | → ■改質アスファルトルーフィング ・JIS A 6013（改質アスファルトルーフィングシート）による ・特記がなければ種類、厚さは下記 保護防水層：非露出単層用R種、厚さ3.5mm以上 露出防水層：露出単層用R種、厚さ4.0mm以上 | → ■改質アスファルトルーフィング ・JIS A 6013（改質アスファルトルーフィングシート）による ・特記がなければ種類、厚さは下記 保護防水層：非露出単層用R種、厚さ3.5mm以上 露出防水層：露出単層用R種、厚さ4.0mm以上
|  | 合成高分子系ルーフィングシート防水 |  | 該当なし | 該当なし | 該当なし | 該当なし | 該当なし | 該当なし | 該当なし | 該当なし | 該当なし | 該当なし | 該当なし | 該当なし | 該当なし | 該当なし | 該当なし | 該当なし | 該当なし | 該当なし | ■合成高分子系ルーフィングシート ・JIS A 6008（合成高分子ルーフィングシート）による ・種類は特記 ・厚さは、特記なき限り下記 加硫ゴム系（接着）：1.2mm 熱可塑性エラストマー系（機械的固定）：1.2mm 塩化ビニル樹脂系（接着）：2.0mm 塩化ビニル樹脂系（機械的固定）：1.5mm 加硫ゴム系（機械的固定）：1.5mm ■工法 ・密着工法 加硫ゴム系シート張り 塩化ビニル樹脂系シート張り ・機械的固定工法 加硫ゴム系シート張り 塩化ビニル樹脂系シート張り 熱可塑性エラストマー系シート | → ■合成高分子系ルーフィングシート ・JIS A 6008（合成高分子ルーフィングシート）による ・種類は特記 ・厚さは、特記なき限り下記 加硫ゴム系（接着）：1.2mm 熱可塑性エラストマー系（機械的固定）：1.2mm 塩化ビニル樹脂系（接着）：2.0mm 塩化ビニル樹脂系（機械的固定）：1.5mm 加硫ゴム系（機械的固定）：1.5mm ■工法 ・密着工法 加硫ゴム系シート張り 塩化ビニル樹脂系シート張り ・機械的固定工法 加硫ゴム系シート張り 塩化ビニル樹脂系シート張り 熱可塑性エラストマー系シート | → ■合成高分子系ルーフィングシート ・JIS A 6008（合成高分子ルーフィングシート）による ・種類は特記 ・厚さは、特記がなければ下記 加硫ゴム系（接着）：1.2mm 熱可塑性エラストマー系（機械的固定）：1.2mm 塩化ビニル樹脂系（接着）：2.0mm 塩化ビニル樹脂系（機械的固定）：1.5mm 加硫ゴム系（機械的固定）：1.5mm ■工法 ・密着工法 加硫ゴム系シート張り 塩化ビニル樹脂系シート張り ・機械的固定工法 加硫ゴム系シート張り 塩化ビニル樹脂系シート張り 熱可塑性エラストマー系シート | 〔変更〕 ■合成高分子系ルーフィングシート ・JIS A 6008（合成高分子ルーフィングシート）による ・種類は特記 ■工法 ・密着工法 加硫ゴム系シート張り 塩化ビニル樹脂系シート張り ・機械的固定工法 加硫ゴム系シート張り 塩化ビニル樹脂系シート張り 熱可塑性エラストマー系シート ・密着断熱工法 加硫ゴム系シート張り 塩化ビニル樹脂系シート張り ・機械的固定断熱工法 加硫ゴム系シート張り 塩化ビニル樹脂系シート張り
|  | 塗膜防水 |  | 該当なし | 該当なし | 該当なし | 該当なし | 該当なし | 該当なし | 該当なし | 該当なし | 該当なし | 該当なし | 該当なし | 該当なし | ■材料 ・JIS A 6021（建築用塗膜防水材）によるものとし、特記なき限りウレタンゴム系1類 ■工法 ・シーラー押さえ下地の上、塗り厚2㎜を標準とする | → ■材料 ・JIS A 6021（建築用塗膜防水材）によるものとし、特記なき限りウレタンゴム系1類 ■工法 ・シーラー押さえ下地の上、塗り厚2㎜を標準とする | → ■材料 ・JIS A 6021（建築用塗膜防水材）によるものとし、特記なき限りウレタンゴム系1類 ■工法 ・シーラー押さえ下地の上、塗り厚2㎜を標準とする | → ■材料 ・JIS A 6021（建築用塗膜防水材）によるものとし、特記なき限りウレタンゴム系1類 ■工法 ・シーラー押さえ下地の上、塗り厚2㎜を標準とする | → ■材料 ・JIS A 6021（建築用塗膜防水材）によるものとし、特記なき限りウレタンゴム系1類 ■工法 ・シーラー押さえ下地の上、塗り厚2㎜を標準とする | → ■材料 ・JIS A 6021（建築用塗膜防水材）によるものとし、特記なき限りウレタンゴム系1類 ■工法 ・シーラー押さえ下地の上、塗り厚2㎜を標準とする | 〔変更〕 ■材料 ・JIS A 6021（屋根用塗膜防水材）によるものとし、ウレタンゴム系1類、ウレタンゴム系2類及びゴムアスファルト系 ・ウレタンゴム系2類は上塗りに用いない ■工法 ・防水材は製造所の指定する配合による ・塗り継ぎの重ね幅は、100mm以上 ・補強布の重ね幅は、50mm以上 | 〔変更〕 ■材料 ・JIS A 6021（建築用塗膜防水材）によるものとし、ウレタンゴム系1類、ウレタンゴム系2類及びゴムアスファルト系 ・区分は下記 平場部：一般用又は共用 立上がり部：立上がり用又は共用 ■工法 ・防水材は製造所の指定する配合による ・塗り継ぎの重ね幅は、100mm以上 ・補強布の重ね幅は、50mm以上 | → ■材料 ・JIS A 6021（建築用塗膜防水材）によるものとし、ウレタンゴム系1類、ウレタンゴム系2類及びゴムアスファルト系 ・区分は下記 平場部：一般用又は共用 立上がり部：立上がり用又は共用 ■工法 ・防水材は製造所の指定する配合による ・塗り継ぎの重ね幅は、100mm以上 ・補強布の重ね幅は、50mm以上 | 〔変更〕 ■材料 ・JIS A 6021（建築用塗膜防水材）によるものとし、ウレタンゴム系1類、ウレタンゴム系高伸張形及びゴムアスファルト系 ・区分は下記 立上がり部：立上がり用又は共用 ■工法 ・防水材は製造所の指定する配合による ・塗り継ぎの重ね幅は、100mm以上 ・補強布の重ね幅は、50mm以上
| シーリング |  |  | 該当なし | 該当なし | 該当なし | ■材料 ・特記による | 〔変更〕 ■材料 ・JIS A 5751（建築用油性コーキング材）による | → ■材料 ・JIS A 5751（建築用油性コーキング材）による | → ■材料 ・JIS A 5751（建築用油性コーキング材）による | → ■材料 ・JIS A 5751（建築用油性コーキング材）による 〔追加〕 ※S48年：竪横目地ともウレタンシーリング材 | → ■材料 ・JIS A 5751（建築用油性コーキング材）による 〔変更〕 ※S52年：ウレタン系シーリング材又は非加硫プチルゴム程度とする | → ■材料 ・JIS A 5751（建築用油性コーキング材）による 〔変更〕 ※S55年：ウレタン系シーリング材程度とする | 〔変更〕 ■材料 ・JIS A 5758（建築用シーリング材）による ・種別は、特記なき限りPU-2-7020とする。 → ※S55年：ウレタン系シーリング材程度とする | → ■材料 ・JIS A 5758（建築用シーリング材）による ・種別は、特記なき限りPU-2-7020とする。 → ※S55年：ウレタン系シーリング材程度とする | 〔変更〕 ■材料 ・JIS A 5758（建築用シーリング材）による ・種別は、「シーリング用材料の種別、耐久性及び材種」表により、特記なき限りC種ポリウレタンシーリング材(2成分形)とする → ※S55年：ウレタン系シーリング材程度とする | → ■材料 ・JIS A 5758（建築用シーリング材）による ・種別は、「シーリング用材料の種別、耐久性及び材種」表により、特記なき限りC種ポリウレタンシーリング材(2成分形)とする → ※S55年：ウレタン系シーリング材程度とする | → ■材料 ・JIS A 5758（建築用シーリング材）による ・種別は、「シーリング用材料の種別、耐久性及び材種」表により、特記なき限りC種ポリウレタンシーリング材(2成分形)とする 〔変更〕 ※H4年：外壁打継ぎ部、外壁タイル貼り面には適切な目地を設けシーリングを行う。 | → ■材料 ・JIS A 5758（建築用シーリング材）による ・種別は、「シーリング用材料の種別、耐久性及び材種」表により、特記なき限りC種ポリウレタンシーリング材(2成分形)とする → ※H4年：外壁打継ぎ部、外壁タイル貼り面には適切な目地を設けシーリングを行う。 | 〔変更〕 ■材料 ・JIS A 5758（建築用シーリング材）による ・種別は、「シーリング用材料の種類及び施工箇所」表による → ※H4年：外壁打継ぎ部、外壁タイル貼り面には適切な目地を設けシーリングを行う。 | → ■材料 ・JIS A 5758（建築用シーリング材）の「付属書２（参考）主成分、製品形態及び耐久性区分」によるもの ・種別は、「シーリング用材料の種類及び施工箇所」表による → ※H4年：外壁打継ぎ部、外壁タイル貼り面には適切な目地を設けシーリングを行う。 | → ■材料 ・JIS A 5758（建築用シーリング材）の「付属書２（参考）主成分、製品形態及び耐久性区分」によるもの ・種別は、「シーリング材の種類及び施工箇所」表による | 〔変更〕 ■材料 ・JIS A 5758（建築用シーリング材）によるもの ・種別は、「シーリング材の種類及び施工箇所」表による | → ■材料 ・JIS A 5758（建築用シーリング材）によるもの ・種別は、「シーリング材の種類及び施工箇所」表による | → ■材料 ・JIS A 5758（建築用シーリング材）によるもの ・種別は、「シーリング材の種類及び施工箇所」表による
仕上工事 | 外壁タイル工事 | モルタル張り | 材料 | ■タイル ・陶磁器質でJIS A 5209（タイル）による | → ■タイル ・陶磁器質でJIS A 5209（タイル）による | → ■タイル ・陶磁器質でJIS A 5209（タイル）による | → ■タイル ・陶磁器質でJIS A 5209（タイル）による | → ■タイル ・陶磁器質でJIS A 5209（タイル）による | → ■タイル ・陶磁器質でJIS A 5209（タイル）による | 〔変更〕 ■タイル ・JIS A 5209（タイル）による | 〔変更〕 ■タイル ・JIS A 5209（陶磁器質タイル）による | → ■タイル ・JIS A 5209（陶磁器質タイル）による | → ■タイル ・JIS A 5209（陶磁器質タイル）による | → ■タイル ・JIS A 5209（陶磁器質タイル）による | → ■タイル ・JIS A 5209（陶磁器質タイル）による | 〔変更〕 ■タイル ・JIS A 5209（陶磁器質タイル）によるものとし、寸法、形状、色合い、釉等は特記 | → ■タイル ・JIS A 5209（陶磁器質タイル）によるものとし、寸法、形状、色合い、釉等は特記 | 〔追加〕 ■タイル ・JIS A 5209（陶磁器質タイル）によるものとし、寸法、形状、色合い、釉等は特記 ・屋外に使用するタイルの材質は、磁器質又はせっ器質（耐凍害性） | → ■タイル ・JIS A 5209（陶磁器質タイル）によるものとし、寸法、形状、色合い、釉等は特記 ・屋外に使用するタイルの材質は、磁器質又はせっ器質（耐凍害性） | → ■タイル ・JIS A 5209（陶磁器質タイル）によるものとし、寸法、形状、色合い、釉等は特記 ・屋外に使用するタイルの材質は、磁器質又はせっ器質（耐凍害性） | → ■タイル ・JIS A 5209（陶磁器質タイル）によるものとし、寸法、形状、色合い、釉等は特記 ・屋外に使用するタイルの材質は、磁器質又はせっ器質（耐凍害性） | 〔変更〕 ■タイル ・JIS A 5209（陶磁器質タイル）によるものとし、きじの質、形状、寸法は特記 ・凍害のおそれのある所に使用するせっ器質タイルは、耐凍害性を有するもの | → ■タイル ・JIS A 5209（陶磁器質タイル）によるものとし、きじの質、形状、寸法は特記 ・凍害のおそれのある所に使用するせっ器質タイルは、耐凍害性を有するもの | 〔変更〕 ■タイル ・JIS A 5209（陶磁器質タイル）によるものとし、用途による区分、耐凍害性の有無、形状、寸法は特記 ・凍害のおそれのある所に使用するタイルは、耐凍害性を有するもの | 〔変更〕 ■タイル ・JIS A 5209（陶磁器質タイル）によるほか、タイルの形状、寸法、用途による区分、耐凍害性の有無、滑り抵抗性、標準色・特注色の別等は特記
|  |  | 外壁タイル張り 工法の種別 | ■タイル張り工法 ・普通工法 | → ■タイル張り工法 ・普通工法 | → ■タイル張り工法 ・普通工法 | → ■タイル張り工法 ・普通工法 | → ■タイル張り工法 ・普通工法 | 〔追加〕 ■タイル張り工法 ・圧着張り ・普通工法 | 〔変更〕 ■タイル張り工法 ・積上げ張り（各種） ・圧着張り/１枚張り（小口平・二丁掛以下） | 〔追加〕 ■タイル張り工法 ・積上げ張り（各種） ・圧着張り/１枚張り（小口平・二丁掛以下） ・圧着張り/ユニット張り（モザイクタイル） | → ■タイル張り工法 ・積上げ張り（各種） ・圧着張り/１枚張り（小口平・二丁掛以下） ・圧着張り/ユニット張り（モザイクタイル） | → ■タイル張り工法 ・積上げ張り（各種） ・圧着張り/１枚張り（小口平・２丁掛け以下） ・圧着張り/モザイクタイル（小口平・２丁掛け以下） | 〔変更〕 ■タイル張り工法 ・積上げ張り（各種） ・改良積上げ張り（小口平以上、モザイクユニットタイル） ・圧着張り（二丁掛程度の大きさまで） ・接着剤張り（棟番号のモザイクタイル） | → ■タイル張り工法 ・積上げ張り（各種） ・改良積上げ張り（小口平以上、モザイクユニットタイル） ・圧着張り（二丁掛程度の大きさまで） ・接着剤張り（棟番号のモザイクタイル） | 〔変更〕 ■タイル張り工法 ・マスク張り（ユニット張り/50角・50角二丁掛） ・密着張り（小口平以上） ・圧着張り（小口平以上、ユニット張り（50角２丁ユニット以下）） | → ■タイル張り工法 ・マスク張り（ユニット張り/50角・50角二丁掛） ・密着張り（小口平以上） ・圧着張り（小口平以上、50角２丁ユニット以下） | 〔変更〕 ■タイル張り工法 ・モザイクタイル張り（ユニットタイル25角） ・マスク張り（ユニットタイル50角二丁掛以下） ・密着張り（小口平～二丁掛） ・改良積上張り（小口平～四丁掛) ・改良圧着張り（小口平～四丁掛) | → ■タイル張り工法 ・モザイクタイル張り（ユニットタイル25角） ・マスク張り（ユニットタイル50角二丁掛以下） ・密着張り（小口平～二丁掛） ・改良積上張り（小口平～四丁掛) ・改良圧着張り（小口平～四丁掛) | 〔削除〕 改良積上げ張りの削除 ■タイル張り工法 ・モザイクタイル張り（ユニットタイル25角） ・マスク張り（ユニットタイル50角二丁掛以下） ・密着張り（小口平～二丁掛） ・改良圧着張り（小口平～四丁掛) | → ■タイル張り工法 ・モザイクタイル張り（ユニットタイル25角） ・マスク張り（ユニットタイル50角二丁掛以下） ・密着張り（小口平～二丁掛） ・改良圧着張り（小口平～四丁掛) | 〔追加〕 ■工法の種別 ・モルタル下地工法 ・直張り工法 ・タイル型枠先付け工法 〔変更〕 ■タイル張り工法 ・モザイクタイル張り（ユニット張り25角） ・マスク張り（ユニット張り50角二丁以下） ・密着張り（小口～二丁掛） ・改良積上げ張り（小口～二丁掛） ・改良圧着張り（小口～二丁掛) | 〔削除〕 （■工法の種別） 〔変更〕 ■タイル張り工法 ・モザイクタイル張り（ユニット張り小口未満） ・マスク張り（ユニット張り25角を超え小口未満） ・密着張り（小口～二丁掛） ・改良積上げ張り（小口～二丁掛） ・改良圧着張り（小口～二丁掛) | → ■タイル張り工法 ・モザイクタイル張り（ユニット張り小口未満） ・マスク張り（ユニット張り25角を超え小口未満） ・密着張り（小口～二丁掛） ・改良積上げ張り（小口～二丁掛） ・改良圧着張り（小口～二丁掛) | → ■タイル張り工法 ・モザイクタイル張り（ユニット張り小口未満） ・マスク張り（ユニット張り25角を超え小口未満） ・密着張り（小口～二丁掛） ・改良積上げ張り（小口～二丁掛） ・改良圧着張り（小口～二丁掛)
|  |  | タイル張付け方法 ・塗り厚 | 該当なし | 該当なし | 該当なし | 該当なし | 該当なし | ■タイル張り工法 ・圧着張り（5mm） ・普通工法（-） | 〔変更〕 ■タイル張り工法 ・積上げ張り（15～20mm） ・圧着張り/１枚張り（5～7mm） | 〔追加〕 ■張付モルタルの厚さ ・積上げ張り（15～20mm） ・圧着張り/１枚張り（5～7mm） ・圧着張り/モザイクタイル（3～4mm） | → ■張付モルタルの厚さ ・積上げ張り（15～20mm） ・圧着張り/１枚張り（5～7mm） ・圧着張り/モザイクタイル（3～4mm） | → ■張付モルタルの厚さ ・積上げ張り（15～20mm） ・圧着張り/１枚張り（5～7mm） ・圧着張り/モザイクタイル（3～4mm） | 〔変更〕 ■張付モルタルの厚さ ・積上げ張り（15～20mm） ・改良積上げ張り/小口平以上(5～10mm） ・改良積上げ張り/モザイクユニットタイル(3mm） ・圧着張り（5～7mm） ・接着剤張り（3mm） | 〔変更〕 ■張付モルタルの厚さ ・積上げ張り（15～20mm） ・改良積上げ張り/小口平以上(5～10mm） ・改良積上げ張り/モザイクユニットタイル(3mm） ・圧着張り（5～7mm） ・接着剤張り（-） | 〔変更〕 ■張付モルタルの厚さ ・マスク張り（3mm） ・密着張り（5～8mm） ・圧着張り/小口平以上（5～7mm） ・圧着張り/50角２丁ユニットタイル以下（3～5mm） | → ■張付モルタルの厚さ ・マスク張り（3mm） ・密着張り（5～8mm） ・圧着張り/小口平以上（5～7mm） ・圧着張り/50角２丁ユニットタイル以下（3～5mm） | 〔変更〕 ■張付モルタルの厚さ ・モザイクタイル張り（3～5㎜） ・マスク張り（3～4㎜） ・密着張り（5～8㎜） ・改良積上張り（5～10㎜） ・改良圧着張り（下地側4～6㎜、タイル側3～4㎜） | → ■張付モルタルの厚さ ・モザイクタイル張り（3～5㎜） ・マスク張り（3～4㎜） ・密着張り（5～8㎜） ・改良積上張り（5～10㎜） ・改良圧着張り（下地側4～6㎜、タイル側3～4㎜） | 〔削除〕 改良積上げ張りの削除 ■張付モルタルの厚さ ・モザイクタイル張り（3～5㎜） ・マスク張り（3～4㎜） ・密着張り（5～8㎜） ・改良圧着張り（下地側4～6㎜、タイル側3～4㎜） | → ■張付モルタルの厚さ ・モザイクタイル張り（3～5mm） ・マスク張り（3～4mm） ・密着張り（5～8mm） ・改良圧着張り（下地側4～6mm、タイル側3～4mm） | 〔追加〕 ■張付モルタルの厚さ ・モザイクタイル張り（3～5mm） ・マスク張り（3～4mm） ・密着張り（5～8mm） <・改良積上げ張り（5～10mm） ・改良圧着張り（下地側4～6mm、タイル側3～4mm） | → ■張付モルタルの厚さ ・モザイクタイル張り（3～5mm） ・マスク張り（3～4mm） ・密着張り（5～8mm） ・改良積上げ張り（5～10mm） ・改良圧着張り（下地側4～6mm、タイル側3～4mm） | → ■張付モルタルの厚さ ・モザイクタイル張り（3～5mm） ・マスク張り（3～4mm） ・密着張り（5～8mm） ・改良積上げ張り（5～10mm） ・改良圧着張り（下地側4～6mm、タイル側3～4mm） | 〔変更〕 ■張付モルタルの厚さ ・モザイクタイル張り（3～5mm） ・マスク張り（3～4mm） ・密着張り（5～8mm） ・改良積上げ張り（4～7mm） ・改良圧着張り（下地側4～6mm、タイル側3～4mm）
|  |  | タイルの裏足 | 該当なし | 該当なし | 該当なし | 該当なし | 該当なし | 該当なし | 該当なし | ■裏足の高さ ・0.7～0.8mm ■裏足の形状 ・あり型 | 〔変更〕 ■裏足の高さ ・47角モザイクタイル：0.7～0.8mm ■裏足の形状 ・あり型 | → ■裏足の高さ ・47角モザイクタイル：0.7～0.8mm ■裏足の形状 ・あり型 | 〔変更〕 ■裏足の高さ ・小口タイル以上：1.5mm以上 ・25角～小口タイル：0.7mm以上 ・25角タイル：0.5mm以上 | → ■裏足の高さ ・小口タイル以上：1.5mm以上 ・25角～小口タイル：0.7mm以上 ・25角タイル：0.5mm以上 | 〔変更〕 ■裏足の高さ ・小口平タイル以上：1.5mm以上 ・50角モザイクタイル：0.7mm以上 ・50角2丁モザイクタイル：0.7mm以上 | → ■裏足の高さ ・小口平タイル以上：1.5mm以上 ・50角モザイクタイル：0.7mm以上 ・50角2丁モザイクタイル：0.7mm以上 | ■裏足の高さ ・小口平タイル以上：1.5mm以上 ・50角モザイクタイル：0.7mm以上 ・50角2丁モザイクタイル：0.7mm以上 〔追加〕 ■裏足の形状 ・蟻足型 | → ■裏足の高さ ・小口平タイル以上：1.5mm以上 ・50角モザイクタイル：0.7mm以上 ・50角2丁モザイクタイル：0.7mm以上 ■裏足の形状 ・蟻足型 | → ■裏足の高さ ・小口平タイル以上：1.5mm以上 ・50角モザイクタイル：0.7mm以上 ・50角2丁モザイクタイル：0.7mm以上 ■裏足の形状 ・蟻足型 | → ■裏足の高さ ・小口平タイル以上：1.5mm以上 ・50角モザイクタイル：0.7mm以上 ・50角2丁モザイクタイル：0.7mm以上 ■裏足の形状 ・蟻足型 | 〔変更〕 ■裏足の高さ ・小口平タイル以上：1.5mm以上 ・25角を超え小口未満：0.7mm以上 ・25角タイル未満：0.5mm以上 ■裏足の形状 ・裏足の高さ0.7mm以上：蟻足型 ・裏足の高さ0.7mm未満：－ | → ■裏足の高さ ・小口平タイル以上：1.5mm以上 ・25角を超え小口未満：0.7mm以上 ・25角タイル未満：0.5mm以上 ■裏足の形状 ・裏足の高さ0.7mm以上：蟻足型 ・裏足の高さ0.7mm未満：－ | → ■裏足の高さ ・小口平タイル以上：1.5mm以上 ・25角を超え小口未満：0.7mm以上 ・25角タイル未満：0.5mm以上 ■裏足の形状 ・裏足の高さ0.7mm以上：蟻足型 ・裏足の高さ0.7mm未満：－ | → ■裏足の高さ ・小口平タイル以上：1.5mm以上 ・25角を超え小口未満：0.7mm以上 ・25角タイル：0.5mm以上 ■裏足の形状 ・裏足の高さ0.7mm以上：蟻足型 ・裏足の高さ0.7mm未満：－
|  |  | タイル張付強さの 引張強度 | 該当なし | 該当なし | 該当なし | 該当なし | 該当なし | 該当なし | 該当なし | 該当なし | 該当なし | 該当なし | 該当なし | 該当なし | → ■接着強度の確認 ・接着力試験で0.4Ｎ/mm2以上 | → ■接着強度の確認 ・接着力試験で0.4Ｎ/mm2以上 | → ■接着強度の確認 ・接着力試験で0.4Ｎ/mm2以上 | → ■接着強度の確認 ・接着力試験で0.4Ｎ/mm2以上 | → ■接着強度の確認 ・接着力試験で0.4Ｎ/mm2以上 | → ■接着強度の確認 ・接着力試験で0.4Ｎ/mm2以上 | → ■接着強度の確認 ・接着力試験で0.4Ｎ/mm2以上 | → ■接着強度の確認 ・接着力試験で0.4Ｎ/mm2以上 | → ■接着強度の確認 ・接着力試験で0.4Ｎ/mm2以上 | 〔変更〕 ■引張接着強度及び破壊状況 ・0.4Ｎ/mm2以上、かつコンクリート下地の接着界面における破壊率が50％以下
|  | 接着剤張り | 材料 | 該当なし | 該当なし | 該当なし | 該当なし | 該当なし | 該当なし | 該当なし | 該当なし | 該当なし | 該当なし | 該当なし | 該当なし | 該当なし | 該当なし | 該当なし | 該当なし | 該当なし | 該当なし | 該当なし | 該当なし | 該当なし | ■タイル ・JIS A 5209（陶磁器質タイル）によるほか、タイルの形状、寸法、用途による区分、耐凍害性の有無、滑り抵抗性、標準色・特注色の別等は特記 ・原則として、外装壁タイル接着剤張り専用タイルとする
|  |  | 外壁タイル張り 工法の種別 | 該当なし | 該当なし | 該当なし | 該当なし | 該当なし | 該当なし | 該当なし | 該当なし | 該当なし | 該当なし | 該当なし | 該当なし | 該当なし | 該当なし | 該当なし | 該当なし | 該当なし | 該当なし | 該当なし | 該当なし | 該当なし | ■タイル張り工法の名称 ・外装タイル接着剤張り（小口～二丁掛） ・ユニットタイル接着剤張り（小口未満）
|  |  | タイル張付け材料 | 該当なし | 該当なし | 該当なし | 該当なし | 該当なし | 該当なし | 該当なし | 該当なし | 該当なし | 該当なし | 該当なし | 該当なし | 該当なし | 該当なし | 該当なし | 該当なし | 該当なし | 該当なし | 該当なし | 該当なし | 該当なし | ■張付け材料の種類 ・JIS A 5557（外装タイル張り用有機系接着剤）により、一液反応硬化形の変成シリコーン樹脂系又はウレタン樹脂系
|  |  | タイルの裏足高さ・裏面反りと張付け材料の使用量 | 該当なし | 該当なし | 該当なし | 該当なし | 該当なし | 該当なし | 該当なし | 該当なし | 該当なし | 該当なし | 該当なし | 該当なし | 該当なし | 該当なし | 該当なし | 該当なし | 該当なし | 該当なし | 該当なし | 該当なし | 該当なし | ■裏あし高さ・裏面反りと張付材料使用量 ・裏あし高さ0.9mm以下、かつ裏面反り±0.7mm以下の場合、は下記 外装タイル接着剤張り：2.5kg/m2 ユニットタイル接着剤張り：2kg/m2 ・裏あし高さ・裏面反りが上記以外 外装タイル接着剤張り：3.5kg/m2 ユニットタイル接着剤張り：2.5kg/m2
|  |  | タイル張付強さの 引張強度 | 該当なし | 該当なし | 該当なし | 該当なし | 該当なし | 該当なし | 該当なし | 該当なし | 該当なし | 該当なし | 該当なし | 該当なし | 該当なし | 該当なし | 該当なし | 該当なし | 該当なし | 該当なし | 該当なし | 該当なし | 該当なし | ■引張接着強度及び破壊状況 ・次の１又は２の場合 １．タイルの凝集破壊率及び接着剤の凝集破壊率の合計が50％以上 ２．接着剤とタイルの界面破壊率及び下地モルタルと接着剤との界面破壊率の合計が50％以下で、下記(1)又は(2)の場合 (1)下地モルタルの凝集破壊率、コンクリートの凝集破壊率及び下地モルタルとコンクリートとの界面破壊率の合計が25％以下 (2)下地モルタルとコンクリートとの界面破壊率が50％以下、かつ引張接着強度が0.4Ｎ／mm2以上
|  | 伸縮調整目地・ ひび割れ誘発目地 |  | 該当なし | 該当なし | 該当なし | 該当なし | 該当なし | 該当なし | 該当なし | 該当なし | 該当なし | 該当なし | 該当なし | 該当なし | → ■伸縮目地の設置場所 ・異種構造の取合い部又は構造上の要所には、伸縮目地を設ける ■伸縮目地の設置方法 ・構造体と縁を切って設ける | → ■伸縮目地の設置場所 ・異種構造の取合い部又は構造上の要所には、伸縮目地を設ける ■伸縮目地の設置方法 ・構造体と縁を切って設ける | 〔変更〕 ■伸縮目地の設置場所（標準） ・コンクリート打継部(水平方向) ・目地間隔４ｍ以内(垂直方向) ・曲面、パラペット、バルコニー、外廊下及び外階段等で躯体挙動の大きい壁面の２ｍ以内 ・他部材との取合い部 ・柱形周囲、柱間 ・開口部周辺 ・ひび割れ誘発目地部 ■伸縮目地の設置方法 ・構造体と縁を切って設ける | 〔削除〕 ■伸縮目地の設置場所（標準） ・コンクリート打継部(水平方向) ・目地間隔４ｍ以内(垂直方向) ・曲面、パラペット、バルコニー、外廊下及び外階段等で躯体挙動の大きい壁面の２ｍ以内 ・他部材との取合い部 ・柱形周囲、柱間 ・ひび割れ誘発目地部 開口部周辺を削除 ■伸縮目地の設置方法 ・構造体と縁を切って設ける | → ■伸縮目地の設置場所（標準） ・コンクリート打継部(水平方向) ・目地間隔４ｍ以内(垂直方向) ・曲面、パラペット、バルコニー、外廊下及び外階段等で躯体挙動の大きい壁面の２ｍ以内 ・他部材との取合い部 ・柱形周囲、柱間 ・ひび割れ誘発目地部 ■伸縮目地の設置方法 ・構造体と縁を切って設ける | → ■伸縮目地の設置場所（標準） ・コンクリート打継部(水平方向) ・目地間隔４ｍ以内(垂直方向) ・曲面、パラペット、バルコニー、外廊下及び外階段等で躯体挙動の大きい壁面の２ｍ以内 ・他部材との取合い部 ・柱形周囲、柱間 ・ひび割れ誘発目地部 ■伸縮目地の設置方法 ・構造体と縁を切って設ける | 〔変更〕 ■伸縮目地の設置場所（特記がない場合） ・水平方向 各階ごと打継目地の位置 ・垂直方向 柱の両側 開口端部上下（外部側に柱型のない場合） それらの中間３～４ｍ程度 ■伸縮目地の設置方法 ・下塗りモルタルから構造体と縁を切って設ける | 〔追加〕 ■伸縮目地の設置場所（特記がない場合） ・水平方向 各階ごと打継目地の位置 ・垂直方向 柱の両側 開口端部上下（外部側に柱型のない場合） それらの中間３～４ｍ程度 バルコニー、外廊下等の壁面の２ｍ以内 ■伸縮目地の設置方法 ・下塗りモルタルから構造体と縁を切って設ける | → ■伸縮目地の設置場所（特記がない場合） ・水平方向 各階ごと打継目地の位置 ・垂直方向 柱の両側 開口端部上下（外部側に柱型のない場合） それらの中間３～４ｍ程度 バルコニー、外廊下等の壁面の２ｍ以内 ■伸縮目地の設置方法 ・下塗りモルタルから構造体と縁を切って設ける | → ■伸縮目地の設置場所（特記がない場合） ・水平方向 各階ごと打継目地の位置 ・垂直方向 柱の両側 開口端部上下（外部側に柱型のない場合） それらの中間３～４ｍ程度 バルコニー、外廊下等の壁面の２ｍ以内 ■伸縮目地の設置方法 ・下塗りモルタルから構造体と縁を切って設ける
| 左官工事（モルタル塗り） | 材料・塗り厚 |  | ■セメントの種類 ・ポルトランドセメン、高炉セメント及びシリカセメント ■壁の塗り厚（合計15㎜） ・下塗り：4㎜ ・中塗り：6㎜ ・上塗り：5㎜ | → ■セメントの種類 ・ポルトランドセメン、高炉セメント及びシリカセメント ■壁の塗り厚（合計15㎜） ・下塗り：4㎜ ・中塗り：6㎜ ・上塗り：5㎜ | ■セメントの種類 ・ポルトランドセメン、高炉セメント及びシリカセメント 〔変更〕 ■壁の塗り厚（合計18㎜） ・下塗り：6㎜ ・中塗り：6㎜ ・上塗り：6㎜ | → ■セメントの種類 ・ポルトランドセメン、高炉セメント及びシリカセメント ■壁の塗り厚（合計18㎜） ・下塗り：6㎜ ・中塗り：6㎜ ・上塗り：6㎜ | 〔変更〕 ■セメントの種類 ・ポルトランドセメン、高炉セメント、シリカセメント及びフライアッシュセメント ■壁の塗り厚（合計18㎜） ・下塗り：6㎜ ・中塗り：6㎜ ・上塗り：6㎜ | 〔変更〕 ■セメントの種類 ・普通ポルトランドセメント又は混合セメントＡ種 ■壁の塗り厚（合計18㎜） ・下塗り：6㎜ ・中塗り：6㎜ ・上塗り：6㎜ | → ■セメントの種類 ・普通ポルトランドセメント又は混合セメントＡ種 ■壁の塗り厚（合計18㎜） ・下塗り：6㎜ ・中塗り：6㎜ ・上塗り：6㎜ | → ■セメントの種類 ・普通ポルトランドセメント又は混合セメントＡ種 ■壁の塗り厚（合計18㎜） ・下塗り：6㎜ ・中塗り：6㎜ ・上塗り：6㎜ | → ■セメントの種類 ・普通ポルトランドセメント又は混合セメントＡ種 ■壁の塗り厚（合計18㎜） ・下塗り：6㎜ ・中塗り：6㎜ ・上塗り：6㎜ | → ■セメントの種類 ・普通ポルトランドセメント又は混合セメントＡ種 ■壁の塗り厚（合計18㎜） ・下塗り：6㎜ ・中塗り：6㎜ ・上塗り：6㎜ | → ■セメントの種類 ・普通ポルトランドセメント又は混合セメントＡ種 ■壁の塗り厚（合計18㎜） ・下塗り：6㎜ ・中塗り：6㎜ ・上塗り：6㎜ | → ■セメントの種類 ・普通ポルトランドセメント又は混合セメントＡ種 ■壁の塗り厚（合計18㎜） ・下塗り：6㎜ ・中塗り：6㎜ ・上塗り：6㎜ | 〔削除〕 ■セメントの種類を削除 ■壁の塗り厚（合計18㎜） ・下塗り：6㎜ ・中塗り：6㎜ ・上塗り：6㎜ | → ■壁の塗り厚（合計18㎜） ・下塗り：6㎜ ・中塗り：6㎜ ・上塗り：6㎜ | → ■壁の塗り厚（合計18㎜） ・下塗り：6㎜ ・中塗り：6㎜ ・上塗り：6㎜ | → ■壁の塗り厚（合計18㎜） ・下塗り：6㎜ ・中塗り：6㎜ ・上塗り：6㎜ | → ■壁の塗り厚（合計18㎜） ・下塗り：6㎜ ・中塗り：6㎜ ・上塗り：6㎜ | → ■セメントの種類 ・特記なき限り下記のいずれか 普通ポルトランドセメント 早強ポルトランドセメント 高炉セメントＡ種 シリカセメントＡ種 フライアッシュセメントＡ種 ■壁の塗り厚（合計18㎜） ・下塗り：6㎜ ・中塗り：6㎜ ・上塗り：6㎜ | 〔変更〕 ■セメントの種類 ・下記のいずれか 普通ポルトランドセメント 混合セメントＡ種 （混合セメント：高炉、シリカ、フライアッシュ） 〔変更〕 ■壁の塗り厚 ・合計18㎜、25mm | ■セメントの種類 ・下記のいずれか 普通ポルトランドセメント 混合セメントＡ種 （混合セメント：高炉、シリカ、フライアッシュ） 〔変更〕 ■壁の塗り厚 ・合計18～25mm | ■セメントの種類 ・下記のいずれか 普通ポルトランドセメント 混合セメントＡ種 （混合セメント：高炉、シリカ、フライアッシュ） 〔変更〕 ■壁の塗り厚 ・合計25mm以下 | → ■セメントの種類 ・下記のいずれか 普通ポルトランドセメント 混合セメントＡ種 （混合セメント：高炉、シリカ、フライアッシュ） ■壁の塗り厚 ・合計25mm以下
|  | コンクリート面の 下地処理 |  | 該当なし | 該当なし | 該当なし | 該当なし | 該当なし | 該当なし | 該当なし | 該当なし | 該当なし | 該当なし | 該当なし | 該当なし | 該当なし | 該当なし | 該当なし | 該当なし | 該当なし | → ■コンクリート面等の下地処理 ・清掃のうえ、必要に応じ適度の水湿しを行って、次の層の塗り方にかかる | 〔変更〕 ■コンクリート面等の下地処理 ・デッキブラシ等で水洗い ・セメントペースト１～２mm塗り （下塗りモルタルを接着剤混入モルタルとする場合、又は下塗り前に吸水調整材を使用する場合は、セメントペーストを省略可） | 〔変更〕 ■コンクリート面等の下地処理 ・デッキブラシ等で水洗い ・ポリマーセメントペースト１～２mm塗り （下塗りモルタルを接着剤混入モルタルとする場合、又は下塗り前に吸水調整材を使用する場合は、セメントペーストを省略可） | → ■コンクリート面等の下地処理 ・デッキブラシ等で水洗い ・ポリマーセメントペースト１～２mm塗り （下塗りモルタルを接着剤混入モルタルとする場合、又は下塗り前に吸水調整材を使用する場合は、セメントペーストを省略可） | → ■コンクリート面等の下地処理 ・デッキブラシ等で水洗い ・ポリマーセメントペースト１～２mm塗り （下塗りモルタルを接着剤混入モルタルとする場合、又は下塗り前に吸水調整材を使用する場合は、セメントペーストを省略可）
|  | 細骨材塩分量 （Nacl換算） |  | ■細骨材 ・有害量の塩分、泥土、塵芥及び有機物を含まないこと | → ■細骨材 ・有害量の塩分、泥土、塵芥及び有機物を含まないこと | → ■細骨材 ・有害量の塩分、泥土、塵芥及び有機物を含まないこと | → ■細骨材 ・有害量の塩分、泥土、塵芥及び有機物を含まないこと | → ■細骨材 ・有害量の塩分、泥土、塵芥及び有機物を含まないこと | → ■細骨材 ・有害量の塩分、泥土、塵芥及び有機物を含まないこと | 〔変更〕 ■細骨材 ・有害量の不純物を含まないこと | → ■細骨材 ・有害量の不純物を含まないこと | → ■細骨材 ・有害量の不純物を含まないこと | → ■細骨材 ・有害量の不純物を含まないこと | → ■細骨材 ・有害量の不純物を含まないこと | → ■細骨材 ・有害量の不純物を含まないこと | → ■細骨材 ・有害量の不純物を含まないこと ・塩分量はNacl換算で重量比0.04％以下 | → ■細骨材 ・有害量の不純物を含まないこと ・塩分量はNacl換算で重量比0.04％以下 | → ■細骨材 ・有害量の不純物を含まないこと ・塩分量はNacl換算で重量比0.04％以下 | → ■細骨材 ・有害量の不純物を含まないこと ・塩分量はNacl換算で重量比0.04％以下 | → ■細骨材 ・有害量の不純物を含まないこと ・塩分量はNacl換算で重量比0.04％以下 | → ■細骨材 ・有害量の不純物を含まないこと ・塩分量はNacl換算で重量比0.04％以下 | → ■細骨材 ・有害量の不純物を含まないこと ・塩分量はNacl換算で重量比0.04％以下 | 〔変更〕 ■細骨材 ・砂は、良質で塩分、泥土、塵かい及び有機物を有害量を含まないこと | → ■細骨材 ・砂は、良質で塩分、泥土、塵かい及び有機物を有害量を含まないこと | → ■細骨材 ・砂は、良質で塩分、泥土、塵かい及び有機物を有害量を含まないこと
|  | 練混ぜ水 |  | ■水 ・有害量の塩分、鉄分、硫黄分及び有機物などを含まないこと | → ■水 ・有害量の塩分、鉄分、硫黄分及び有機物などを含まないこと | → ■水 ・有害量の塩分、鉄分、硫黄分及び有機物などを含まないこと | → ■水 ・有害量の塩分、鉄分、硫黄分及び有機物などを含まないこと | → ■水 ・有害量の塩分、鉄分、硫黄分及び有機物などを含まないこと | → ■水 ・有害量の塩分、鉄分、硫黄分及び有機物などを含まないこと | 〔変更〕 ■水 ・清浄で有害量の不純物を含まないこと | → ■水 ・清浄で有害量の不純物を含まないこと | → ■水 ・清浄で有害量の不純物を含まないこと | → ■水 ・清浄で有害量の不純物を含まないこと | → ■水 ・清浄で有害量の不純物を含まないこと | → ■水 ・清浄で有害量の不純物を含まないこと | → ■水 ・清浄で有害量の不純物を含まないこと | → ■水 ・清浄で有害量の不純物を含まないこと | → ■水 ・清浄で有害量の不純物を含まないこと | → ■水 ・清浄で有害量の不純物を含まないこと | → ■水 ・清浄で有害量の不純物を含まないこと | → ■水 ・清浄で有害量の不純物を含まないこと | → ■水 ・清浄で有害量の不純物を含まないこと | 〔変更〕 ■水 ・原則として水道水 ・井水を使用する場合は、清浄で塩分、鉄分、硫黄分、有機物等を有害量含まないこと | → ■水 ・原則として水道水 ・井水を使用する場合は、清浄で塩分、鉄分、硫黄分、有機物等を有害量含まないこと | → ■水 ・原則として水道水 ・井水を使用する場合は、清浄で塩分、鉄分、硫黄分、有機物等を有害量含まないこと
|  | 現場調合 （セメント：砂） |  | ■調合（外壁・その他のコンクリート下地） ・下塗り 1：2 ・中塗り 1：3 ・上塗り 1：3 | → ■調合（外壁・その他のコンクリート下地） ・下塗り 1：2 ・中塗り 1：3 ・上塗り 1：3 | → ■調合（外壁・その他のコンクリート下地） ・下塗り 1：2 ・中塗り 1：3 ・上塗り 1：3 | → ■調合（外壁・その他のコンクリート下地） ・下塗り 1：2 ・中塗り 1：3 ・上塗り 1：3 | → ■調合（外壁・その他のコンクリート下地） ・下塗り 1：2 ・中塗り 1：3 ・上塗り 1：3 | → ■調合（外壁・その他のコンクリート下地） ・下塗り 1：2 ・中塗り 1：3 ・上塗り 1：3 | → ■調合（外壁・その他のコンクリート下地） ・下塗り 1：2 ・中塗り 1：3 ・上塗り 1：3 | → ■調合（外壁・その他のコンクリート下地） ・下塗り 1：2 ・中塗り 1：3 ・上塗り 1：3 | 〔変更〕 ■調合（内外壁のコンクリート下地） ・下塗り 1：2 ・中塗り 1：3 ・上塗り 1：3 | → ■調合（内外壁のコンクリート下地） ・下塗り 1：2 ・中塗り 1：3 ・上塗り 1：3 | → ■調合（内外壁のコンクリート下地） ・下塗り 1：2 ・中塗り 1：3 ・上塗り 1：3 | → ■調合（内外壁のコンクリート下地） ・下塗り 1：2 ・中塗り 1：3 ・上塗り 1：3 | → ■調合（内外壁のコンクリート下地） ・下塗り 1：2 ・中塗り 1：3 ・上塗り 1：3 | → ■調合（内外壁のコンクリート下地） ・下塗り 1：2 ・中塗り 1：3 ・上塗り 1：3 | → ■調合（内外壁のコンクリート下地） ・下塗り 1：2 ・中塗り 1：3 ・上塗り 1：3 | → ■調合（内外壁のコンクリート下地） ・下塗り 1：2 ・中塗り 1：3 ・上塗り 1：3 | → ■調合（内外壁のコンクリート下地） ・下塗り 1：2 ・中塗り 1：3 ・上塗り 1：3 | → ■調合（内外壁のコンクリート下地） ・下塗り 1：2 ・中塗り 1：3 ・上塗り 1：3 | 〔変更〕 ■調合（内外壁のコンクリート下地） ・下塗り 1：2.5 ・中塗り 1：3 ・上塗り 1：3 | → ■調合（内外壁のコンクリート下地） ・下塗り 1：2.5 ・中塗り 1：3 ・上塗り 1：3 | → ■調合（内外壁のコンクリート下地） ・下塗り 1：2.5 ・中塗り 1：3 ・上塗り 1：3 | → ■調合（内外壁のコンクリート下地） ・下塗り 1：2.5 ・中塗り 1：3 ・上塗り 1：3
| 建具工事 | 外部建具 |  | → ■鋼製建具 ・鋼板は普通鋼板を使用 | → ■鋼製建具 ・鋼板は普通鋼板を使用 | 〔変更〕 ■鋼製建具 ・鋼板はJIS G 3301による | → ■鋼製建具 ・鋼板はJIS G 3301による | → ■鋼製建具 ・鋼板はJIS G 3301による | 〔変更〕 ■鋼製建具 ・鋼板はJIS G 3301、JIS G 3310による ・性能試験は次による JIS A 4705、JIS A 1311、JIS A 1304 ■アルミニウム合金製建具 特記製造所による後段住宅一般のアルミニウム合金製建具について規定 ・アルミニウム合金製建具の品質は次による JIS H 4172、JIS H 4104、JIS H 4101、JIS H 8610 ・性能試験は鋼製建具に同じ | 〔変更〕 ■鋼製建具 KJ以外の建具に適用 ・材質は次による JIS G 3101、JIS G 3131、JIS G 3141、JIS A 5503 ・性能試験は次による JIS A 4705、JIS A 1311、JIS A 1304 ■アルミニウム合金製建具 KJアルミニウム合金製サッシ以外の建具に適用 ・アルミニウム合金製建具の材質は次による JIS H 4172、JIS H 4104、JIS H 4101、JIS H 8610 ・性能試験は鋼製建具に同じ | ■鋼製建具 KJ以外の建具に適用 ・材質は次による JIS G 3101、JIS G 3131、JIS G 3141、JIS A 5503 ・性能試験は次による JIS A 4705、JIS A 1311、JIS A 1304 〔変更〕 ■アルミニウム合金製建具 KJアルミニウム合金製サッシ以外の建具に適用 ・アルミニウム合金製建具の材質は次による JIS H 4100、JIS H 4000、JIS H 8610、JIS G 4303、JIS H 4308 ・性能試験は鋼製建具に同じ 〔追加〕 ※S48年：（賃貸）スチール製、（分譲）アルミ製 ※S49年：（共通）アルミ製 | 〔変更〕 ■鋼製建具 KJ以外の建具に適用 ・材質は次による JIS G 3101、JIS G 3131、JIS G 3141、JIS A 5503 ・性能試験は次による JIS A 4705、JIS A 4702、JIS A 1311、JIS A 1304 ■アルミニウム合金製建具 KJアルミニウム合金製サッシ以外の建具に適用 ・アルミニウム合金製建具の材質は次による JIS H 4100、JIS H 4000、JIS H 8610、JIS G 4303、JIS H 4308 ・性能試験は鋼製建具に同じ → ※S48年：（賃貸）スチール製、（分譲）アルミ製 ※S49年：（共通）アルミ製 | 〔変更〕 ■鋼製建具 BLマーク品以外の建具に適用 ・材質は次による JIS G 3101、JIS G 3131、JIS G 3141 ・性能試験は次による JIS A 4707、JIS A 4706、JIS A 4702、JIS A 1311 ■アルミニウム合金製建具 BLアルミニウム合金製サッシ以外の建具に適用 ・アルミニウム合金製建具の材質は次による JIS H 4100、JIS H 4000、JIS H 8610、JIS G 4303、JIS H 4308 ・性能試験は鋼製建具に同じ → ※S48年：（賃貸）スチール製、（分譲）アルミ製 ※S49年：（共通）アルミ製 | → ■鋼製建具 BLマーク品以外の建具に適用 ・材質は次による JIS G 3101、JIS G 3131、JIS G 3141 ・性能試験は次による JIS A 4707、JIS A 4706、JIS A 4702、JIS A 1311 ■アルミニウム合金製建具 BLアルミニウム合金製サッシ以外の建具に適用 ・アルミニウム合金製建具の材質は次による JIS H 4100、JIS H 4000、JIS H 8610、JIS G 4303、JIS H 4308 ・性能試験は鋼製建具に同じ → ※S48年：（賃貸）スチール製、（分譲）アルミ製 ※S49年：（共通）アルミ製 | → ■鋼製建具 BLマーク品以外の建具に適用 ・材質は次による JIS G 3101、JIS G 3131、JIS G 3141 ・性能試験は次による JIS A 4707、JIS A 4706、JIS A 4702、JIS A 1311 ■アルミニウム合金製建具 BLアルミニウム合金製サッシ以外の建具に適用 ・アルミニウム合金製建具の材質は次による JIS H 4100、JIS H 4000、JIS H 8610、JIS G 4303、JIS H 4308 ・性能試験は鋼製建具に同じ → ※S48年：（賃貸）スチール製、（分譲）アルミ製 ※S49年：（共通）アルミ製 | 〔変更〕 ■金属製建具 ・特記なき限りBL部品とし、次による 玄関ドア：種別は特記 パイプシャフトドア：種別は特記 アルミサッシ：特記なき限りＢ型 ステンレスサッシ：種別は特記 ■BL部品以外を使用する場合 BL仕様に準ずるもので、材質・形状・寸法及び性能等は特記 ■耐震玄関ドア及び出窓ユニット ・特記なき限り、製造所の仕様 → ※S48年：（賃貸）スチール製、（分譲）アルミ製 ※S49年：（共通）アルミ製 | → ■金属製建具 ・特記なき限りBL部品とし、次による 玄関ドア：種別は特記 パイプシャフトドア：種別は特記 アルミサッシ：特記なき限りＢ型 ステンレスサッシ：種別は特記 ■BL部品以外を使用する場合 BL仕様に準ずるもので、材質・形状・寸法及び性能等は特記 ■耐震玄関ドア及び出窓ユニット ・特記なき限り、製造所の仕様 → ※S48年：（賃貸）スチール製、（分譲）アルミ製 ※S49年：（共通）アルミ製 | 〔変更〕 ■金属製建具 ・特記なき限りBL部品とし、次による 玄関ドア：両面フラッシュ戸の気密枠。種別は特記 パイプシャフトドア：種別は特記 アルミサッシ：特記なき限りＢ型 ステンレスサッシ：種別は特記 ■BL部品以外を使用する場合 BL仕様に準ずるもので、材質・形状・寸法及び性能等は特記 ■出窓ユニット ・特記なき限り、製造所の仕様 〔変更〕 ※H4年：アルミ製とする。防音サッシ等気密性の高い住宅においては居室の換気、住戸内の通気性に配慮する | → ■金属製建具 ・特記なき限りBL部品とし、次による 玄関ドア：両面フラッシュ戸の気密枠。種別は特記 パイプシャフトドア：種別は特記 アルミサッシ：特記なき限りＢ型 ステンレスサッシ：種別は特記 ■BL部品以外を使用する場合 BL仕様に準ずるもので、材質・形状・寸法及び性能等は特記 ■出窓ユニット ・特記なき限り、製造所の仕様 → ※H4年：アルミ製とする。防音サッシ等気密性の高い住宅においては居室の換気、住戸内の通気性に配慮する | 〔変更〕 ■金属製建具 ・特記によるほか次による 玄関ドア：両面フラッシュ戸の気密枠とする。種類・形状・寸法島は特記 パイプシャフトドア：種類・形状・寸法等は特記 アルミサッシ：種類・形状・寸法等は特記 ■出窓ユニット ・特記なき限り、製造所の仕様 ■鋼製戸・鋼製点検口扉の材質等 ・特記による → ※H4年：アルミ製とする。防音サッシ等気密性の高い住宅においては居室の換気、住戸内の通気性に配慮する。 | → ■金属製建具 ・特記によるほか次による 玄関ドア：品質判定基準 パイプシャフトドア：品質判定基準 アルミサッシ：品質判定基準 ステンレス製建具:JIS G 4305のSUS304 ■鋼製クローゼットドア ・特記なき限り、内装ドアの品質判定基準による ■出窓ユニット ・特記なき限り、製造所の仕様 ■鋼製戸・鋼製点検口扉等 ・特記による 〔変更〕 ※H15年：常時小風量換気システムにより0.5回/時以上の換気量を確保する | 〔変更〕 ■金属製建具 ・次によるほか、特記なき限り「部品及び機器の品質・性能基準」の性能以上 玄関ドア：建築基準法適合防火ドア、その他は特記 パイプシャフトドア：特記 アルミサッシ：特記 出窓ユニット：特記 ステンレスサッシ：特記 ■木製建具 ・内装ドア：特記 ・クローゼットドア：特記 | 〔変更〕 ■アルミニウム製建具 ・アルミ製建具の品質、性能は特記とし、特記なき限り、JIS A 4706及び「機材の品質・性能基準」による ■鋼製建具 ・玄関ドアの品質、性能は特記とし、特記なき限り、JIS A 4702及び「機材の品質・性能基準」による ・パイプシャフトドアの品質、性能は特記とし、特記なき限り、「機材の品質・性能基準」による ■ステンレス製建具 ・建具の性能は、特記による ■木製建具・その他 ・内装ドア、クローゼットドアの品質、性能は特記とし、特記なき限り、「機材の品質・性能基準」による | → ■アルミニウム製建具 ・アルミ製建具の品質、性能は特記とし、特記がなければ、JIS A 4706及び「機材の品質・性能基準」による ■鋼製建具 ・玄関ドアの品質、性能は特記とし、特記がなければ、JIS A 4702及び「機材の品質・性能基準」による ・パイプシャフトドアの品質、性能は特記とし、特記がなければ、「機材の品質・性能基準」による ■ステンレス製建具 ・建具の性能は、特記による ■木製建具・その他 ・内装ドア、クローゼットドアの品質、性能は特記とし、特記がなければ、「機材の品質・性能基準」による | 〔変更〕 ■アルミニウム製建具 ・アルミ製建具の品質、性能は特記とし、特記がなければ、JIS A 4706及び「機材の品質・性能基準」による 〔追加〕 ■樹脂製建具 ・樹脂製建具の性能及び構造は、ドアセットにあってはJIS A 4702、サッシにあってはJIS A 4706による 〔変更〕 ■鋼製建具 ・玄関ドアの品質、性能は特記とし、特記がなければ、JIS A 4702及びJIS等の基準による ・パイプシャフトドアの品質、性能は特記とし、特記がなければ、JIS等の基準による ■ステンレス製建具 ・建具の性能は、特記による 〔変更〕 ■木製建具・その他 ・内装ドア、クローゼットドアの品質、性能は特記とし、特記がなければ、JIS、JAS等の基準による
| 仕上塗材工事（外壁） | 塗材の種別など |  | ■吹き付け塗り | → ■吹き付け塗り | → ■吹き付け塗り | → ■吹き付け塗り | → ■吹き付け塗り | → ■吹き付け塗り | 〔変更〕 ■化粧用セメント吹き付け材塗り ■合成樹脂エマルション砂壁状吹き付け材塗り | → ■化粧用セメント吹き付け材塗り ■合成樹脂エマルション砂壁状吹き付け材塗り 〔追加〕 ※S49年：マスチック塗材塗り程度とする | → ■化粧用セメント吹き付け材塗り ■合成樹脂エマルション砂壁状吹き付け材塗り 〔変更〕 ※S51年：マスチック塗材（A・C）塗り程度とする | 〔変更〕 ■マスチック塗材 マスチック塗材Ａ マスチック塗材Ｃ ■セメント砂壁状吹き付け材塗り（S C） ■合成樹脂エマルション砂壁状吹き付け材塗り（S E） 〔変更〕 ※S55年：マスチック塗材（C）塗り程度とする | ■マスチック塗材 マスチック塗材Ａ マスチック塗材Ｃ 〔削除〕 ■セメント砂壁状吹き付け材塗り（S C）を削除 ■合成樹脂エマルション砂壁状吹き付け材塗り（S E） 〔追加〕 ■複層仕上塗材（吹付けタイル） 複層塗材（E形） 複層塗材（E厚形） 複層塗材（RE形） → ※S55年：マスチック塗材（C）塗り程度とする | → ■マスチック塗材 マスチック塗材Ａ マスチック塗材Ｃ ■合成樹脂エマルション砂壁状吹き付け材塗り （S E） ■複層仕上塗材（吹付けタイル） 複層塗材（E形） 複層塗材（E厚形） 複層塗材（RE形） → ※S55年：マスチック塗材（C）塗り程度とする | ■マスチック塗材 マスチック塗材Ａ マスチック塗材Ｃ 〔削除〕 ■合成樹脂エマルション砂壁状吹き付け材塗り（S E）削除 〔変更〕 ■薄付け仕上塗材 薄付け仕上塗材（SE） ■複層仕上塗材（吹付けタイル） 複層塗材（CE厚形） 複層塗材（E厚形） 複層塗材（RE厚形） 〔変更〕 ※S61年：マスチック塗材:MR-CE、MR-CS又は複層吹付塗材：RE形、E形程度以上 | → ■マスチック塗材 マスチック塗材Ａ マスチック塗材Ｃ ■薄付け仕上塗材 薄付け仕上塗材（SE） ■複層仕上塗材（吹付けタイル） 複層塗材（CE厚形） 複層塗材（E厚形） 複層塗材（RE厚形） → ※S61年：マスチック塗材:MR-CE、MR-CS又は複層吹付塗材：RE形、E形程度以上 | 〔変更〕 ■マスチック塗材 マスチック塗材Ａ マスチック塗材Ｃ マスチック塗材セダム マスチック塗材シペラ マスチック塗材アルト ■薄付け仕上塗材 薄付け仕上塗材（SE） ■複層仕上塗材（吹付けタイル） 複層塗材（CE厚形） 複層塗材（E厚形） 複層塗材（RE厚形） ■フレックスコート フレックスコート（FC）塗り 〔変更〕 ※H4年：マスチック塗材塗り程度以上 | → ■マスチック塗材 マスチック塗材Ａ マスチック塗材Ｃ マスチック塗材セダム マスチック塗材シペラ マスチック塗材アルト ■薄付け仕上塗材 薄付け仕上塗材（SE） ■複層仕上塗材（吹付けタイル） 複層塗材（CE厚形） 複層塗材（E厚形） 複層塗材（RE厚形） ■フレックスコート フレックスコート（FC）塗り → ※H4年：マスチック塗材塗り程度以上 | → ■マスチック塗材 マスチック塗材Ａ マスチック塗材Ｃ マスチック塗材セダム マスチック塗材シペラ マスチック塗材アルト ■薄付け仕上塗材 薄付け仕上塗材（SE） ■複層仕上塗材（吹付けタイル） 複層塗材（CE厚形） 複層塗材（E厚形） 複層塗材（RE厚形） ■フレックスコート フレックスコート（FC）塗り 〔変更〕 ※H9年：吹き付けタイル程度 | ■マスチック塗材 マスチック塗材Ａ マスチック塗材Ｃ マスチック塗材セダム マスチック塗材シペラ マスチック塗材アルト ■薄付け仕上塗材 薄付け仕上塗材（SE） ■複層仕上塗材（吹付けタイル） 複層塗材（CE厚形） 複層塗材（E厚形） 複層塗材（RE厚形） ■フレックスコート フレックスコート（FC）塗り 〔追加〕 ■高耐久性仕上塗材 ・JIS A 6909（建築用仕上塗材）による耐候性1種とするほか、特記による 〔変更〕 ※H14年：標準仕上表の外部壁：複層塗材（吹付タイル）Ｅ厚型 | ■マスチック塗材 マスチック塗材Ａ マスチック塗材Ｃ マスチック塗材セダム マスチック塗材シペラ マスチック塗材アルト ■薄付け仕上塗材 薄付け仕上塗材（C） 薄付け仕上塗材（E） 〔追加〕 ■厚付け仕上塗材 厚付け仕上塗材（C） 厚付け仕上塗材（E） ■複層仕上塗材（吹付けタイル） 複層塗材（CE） 複層塗材（E） 複層塗材（RE） ■フレックスコート フレックスコート（FC）塗り ■高耐久性仕上塗材 ・JIS A 6909（建築用仕上塗材）による耐候性1種とするほか、特記による | 〔変更〕 ■マスチック塗材 マスチック塗材Ａ マスチック塗材Ｃ ■薄付け仕上塗材 薄付け仕上塗材（E） ■厚付け仕上塗材 厚付け仕上塗材（C） 厚付け仕上塗材（E） ■複層仕上塗材（吹付けタイル） 複層塗材（CE） 複層塗材（E） 複層塗材（RE） | ■マスチック塗材 マスチック塗材Ａ マスチック塗材Ｃ ■薄付け仕上塗材 薄付け仕上塗材（E） ■厚付け仕上塗材 厚付け仕上塗材（C） 厚付け仕上塗材（E） 〔追加〕 ■複層仕上塗材（吹付けタイル） 複層塗材（CE） 複層塗材（Si） 複層塗材（E） 複層塗材（RE） | → ■マスチック塗材 マスチック塗材Ａ マスチック塗材Ｃ ■薄付け仕上塗材 薄付け仕上塗材（E） ■厚付け仕上塗材 厚付け仕上塗材（C） 厚付け仕上塗材（E） ■複層仕上塗材（吹付けタイル） 複層塗材（CE） 複層塗材（Si） 複層塗材（E） 複層塗材（RE）
| 内装工事 | 断熱・防露 |  | 該当なし | 該当なし | 該当なし | 該当なし | 該当なし | 該当なし | → ■断熱に用いる材料 ・フォームポリスチレンボード ・化粧フォームポリスチレンボード ・フォームポリスチレンボード裏打合板 | 〔追加〕 ■断熱に用いる材料 ・フォームポリスチレンボード ・化粧フォームポリスチレンボード ・フォームポリスチレンボード裏打合板 ・フォームポリスチレンボード裏打せっこうボード ・ロックウールフェルト ・ロックウール保温板 ・グラスウール保温板 ・石こうボード ・ポリエチレンフィルム 〔追加〕 ※S48年：性能グレードⅠ…屋根断熱、性能グレードⅡ…外断熱 ※S49年：性能グレードⅢ…歩行用屋根、性能グレードⅤ…非歩行用屋根 | → ■断熱に用いる材料 ・フォームポリスチレンボード ・化粧フォームポリスチレンボード ・フォームポリスチレンボード裏打合板 ・フォームポリスチレンボード裏打せっこうボード ・ロックウールフェルト ・ロックウール保温板 ・グラスウール保温板 ・石こうボード ・ポリエチレンフィルム 〔変更〕 ※S52年：性能グレードⅤ…屋根面外断熱とする。南に面しない外壁及び妻住戸の外壁に防露措置を行う | → ■断熱に用いる材料 ・フォームポリスチレンボード ・化粧フォームポリスチレンボード ・フォームポリスチレンボード裏打合板 ・フォームポリスチレンボード裏打せっこうボード ・ロックウールフェルト ・ロックウール保温板 ・グラスウール保温板 ・石こうボード ・ポリエチレンフィルム 〔変更〕 ※S55年：屋根面外断熱とする。全ての外壁内側（浴室等のタイル張り部分を除く）及び押入外壁内側及び壁冷域に断熱措置をする。1階床に断熱措置をする | 〔変更〕 ■断熱に用いる材料 ・フォームポリスチレンボード裏打合板 ・フォームポリスチレンボード裏打せっこうボード ・フォームポリスチレンボード ・ロックウールフェルト ・ロックウール保温板 ・ロックウールマット ・住宅用グラスウール断熱材 ・ポリエチレンフィルム → ※S55年：屋根面外断熱とする。全ての外壁内側（浴室等のタイル張り部分を除く）及び押入外壁内側及び壁冷域に断熱措置をする。1階床に断熱措置をする | → ■断熱に用いる材料 ・フォームポリスチレンボード裏打合板 ・フォームポリスチレンボード裏打せっこうボード ・フォームポリスチレンボード ・ロックウールフェルト ・ロックウール保温板 ・ロックウールマット ・住宅用グラスウール断熱材 ・ポリエチレンフィルム → ※S55年：屋根面外断熱とする。全ての外壁内側（浴室等のタイル張り部分を除く）及び押入外壁内側及び壁冷域に断熱措置をする。1階床に断熱措置をする | 〔変更〕 ■保温材 ・ポリスチレンフォーム保温材：JIS A 9511による2種以上の押出法発泡ポリスチレンフォームとし、品質判定基準による ■断熱に用いる材料 ・ポリスチレンフォーム保温材裏打合板（S1-RC工法用） ・ポリスチレンフォーム保温材裏打せっこうボード（S1-RC工法用） ・ポリスチレンフォーム保温材裏打型枠合板（S1-F工法用） ・住宅用グラスウール断熱材 ・ポリエチレンフィルム → ※S55年：屋根面外断熱とする。全ての外壁内側（浴室等のタイル張り部分を除く）及び押入外壁内側及び壁冷域に断熱措置をする。1階床に断熱措置をする | → ■保温材 ・ポリスチレンフォーム保温材：JIS A 9511による2種以上の押出法発泡ポリスチレンフォームとし、品質判定基準による ■断熱に用いる材料 ・ポリスチレンフォーム保温材裏打合板 ・ポリスチレンフォーム保温材裏打せっこうボード（S1-RC工法用） ・ポリスチレンフォーム保温材裏打型枠合板（S1-F工法用） ・住宅用グラスウール断熱材 ・ポリエチレンフィルム → ※S55年：屋根面外断熱とする。全ての外壁内側（浴室等のタイル張り部分を除く）及び押入外壁内側及び壁冷域に断熱措置をする。1階床に断熱措置をする | → ■保温材 ・ポリスチレンフォーム保温材：JIS A 9511による2種以上の押出法発泡ポリスチレンフォームとし、品質判定基準による ■断熱に用いる材料 ・ポリスチレンフォーム保温材裏打合板 ・ポリスチレンフォーム保温材裏打せっこうボード（S1-RC工法用） ・ポリスチレンフォーム保温材裏打型枠合板（S1-F工法用） ・住宅用グラスウール断熱材 ・ポリエチレンフィルム 〔変更〕 ※H4年:屋根面・居室等の全ての外壁・押入れの外壁内側及び壁冷域・1階床に断熱措置をする。1階床が土間床の場合は外断熱とし、併せて防湿対策を行う ※H5年:居室の窓にはバルコニー・庇等の日射遮蔽上有効な措置を行う（出窓は除く） | → ■保温材 ・ポリスチレンフォーム保温材：JIS A 9511による2種以上の押出法発泡ポリスチレンフォームとし、品質判定基準による ■断熱に用いる材料 ・ポリスチレンフォーム保温材裏打合板 ・ポリスチレンフォーム保温材裏打せっこうボード（S1-RC工法用） ・ポリスチレンフォーム保温材裏打型枠合板（S1-F工法用） ・住宅用グラスウール断熱材 ・ポリエチレンフィルム → ※H4年:屋根面・居室等の全ての外壁・押入れの外壁内側及び壁冷域・1階床に断熱措置をする。1階床が土間床の場合は外断熱とし、併せて防湿対策を行う ※H5年:居室の窓にはバルコニー・庇等の日射遮蔽上有効な措置を行う（出窓は除く） | 〔変更〕 ■保温材 ・発泡プラスチック保温材：JIS A 9511による2種以上の押出法発泡ポリスチレンフォームとし、品質判定基準による ■断熱に用いる材料 ・発泡プラスチック保温材裏打合板 ・発泡プラスチック保温材裏打せっこうボード（S1工法用） ・発泡プラスチック保温材裏打型枠合板（S1-F工法用） ・発泡プラスチック保温材単体貼り（FP板） ・住宅用グラスウール断熱材 → ※H4年:屋根面・居室等の全ての外壁・押入れの外壁内側及び壁冷域・1階床に断熱措置をする。1階床が土間床の場合は外断熱とし、併せて防湿対策を行う ※H5年:居室の窓にはバルコニー・庇等の日射遮蔽上有効な措置を行う（出窓は除く） | → ■保温材 ・発泡プラスチック保温材：JIS A 9511による2種以上の押出法発泡ポリスチレンフォームとし、品質判定基準による ■断熱に用いる材料 ・発泡プラスチック保温材裏打合板 ・発泡プラスチック保温材裏打せっこうボード（S1工法用） ・発泡プラスチック保温材裏打型枠合板（S1-F工法用） ・発泡プラスチック保温材単体貼り（FP板） 〔変更〕 ※H15年： ・熱損失係数：省エネルギー対策等級における等級4を満たす ・断熱補強： ①下記②及び③を除く全ての躯体天井・梁面、壁面の外壁から 450 ㎜の範囲 はポリスチレンフォーム厚さ25mm張り ②押入・物入・浴室ユニット部の梁面、壁面の外壁から900mmの範囲はポリスチレンフォーム厚さ40mm張り ③押入・物入・浴室ユニット部の躯体天井面の外壁から900mmの範囲はポリスチレンフォーム厚さ25mm張り ・日射遮蔽：夏期日射取得係数が平成11年省エネルギー基準に定める基準値以下となるよう、開口部にバルコニー・庇、カーテンレール等による日射遮蔽措置を行う | 〔変更〕 ■保温材 ・発泡プラスチック保温材：JIS A 9511による押出法発泡ポリスチレンフォーム2種b、又はビーズ法ポリスチレンフォーム保温板特号 ■断熱に用いる材料 ・発泡プラスチック保温材裏打合板 ・発泡プラスチック保温材裏打せっこうボード（S1工法用） ・発泡プラスチック保温材裏打型枠合板（S1-F工法用） ・発泡プラスチック保温材単体貼り（FP板） | 〔変更〕 ■保温材 ・材種はJIS A 9511（発泡プラスチック保温材）による下記のうち特記とし、特記なき限り、押出法ポリスチレンフォーム保温板3種b ビーズ法ポリスチレンフォーム保温材 押出法ポリスチレンフォーム保温材 硬質ウレタンフォーム保温材Ａ種 フェノールフォーム保温材 ■断熱に用いる材料 ・発泡プラスチック保温材裏打合板 ・発泡プラスチック保温材裏打せっこうボード（S1工法用） ・発泡プラスチック保温材裏打型枠合板（S1-F工法用） ・発泡プラスチック保温材単体貼り（FP板） | → ■保温材 ・材種はJIS A 9511（発泡プラスチック保温材）による下記のうち特記とし、特記がなければ、押出法ポリスチレンフォーム保温板3種b ビーズ法ポリスチレンフォーム保温材 押出法ポリスチレンフォーム保温材 硬質ウレタンフォーム保温材Ａ種 フェノールフォーム保温材 ■断熱に用いる材料 ・発泡プラスチック保温材裏打合板 ・発泡プラスチック保温材裏打せっこうボード（S1工法用） ・発泡プラスチック保温材裏打型枠合板（S1-F工法用） ・発泡プラスチック保温材単体貼り（FP板） | 〔変更〕 ■保温材 ・材種はJIS A 9511（発泡プラスチック保温材）による下記のうち特記とし、特記がなければ、押出法ポリスチレンフォーム保温板3種b Ａ種ビーズ法ポリスチレンフォーム保温材 Ａ種押出法ポリスチレンフォーム保温材 Ａ種硬質ウレタンフォーム保温材 Ａ種フェノールフォーム保温材（3種2号を除く） ■断熱に用いる材料 ・発泡プラスチック保温材裏打合板 ・発泡プラスチック保温材裏打せっこうボード（S1工法用） ・発泡プラスチック保温材裏打型枠合板（S1-F工法用） ・発泡プラスチック保温材単体貼り（FP板）
設備配管工事 | 給水 | 材料規格 |  | 該当なし | 該当なし | ■管材 ・水道用亜鉛メッキ鋼管 ・水道用立型鋳鉄直管（普通圧管） ・水道用遠心力砂型鋳鉄管（普通圧管） ・水道用遠心力金型鋳鉄管（普通圧管） ・水道用鋳鉄異形管 ・水道用鉛管（２種） ・水道用石綿セメント管（１種） | → ■管材 ・水道用亜鉛メッキ鋼管 ・水道用立型鋳鉄直管（普通圧管） ・水道用遠心力砂型鋳鉄管（普通圧管） ・水道用遠心力金型鋳鉄管（普通圧管） ・水道用鋳鉄異形管 ・水道用鉛管（２種） ・水道用石綿セメント管（１種） | → ■管材 ・水道用亜鉛メッキ鋼管 ・水道用立型鋳鉄直管（普通圧管） ・水道用遠心力砂型鋳鉄管（普通圧管） ・水道用遠心力金型鋳鉄管（普通圧管） ・水道用鋳鉄異形管 ・水道用鉛管（２種） ・水道用石綿セメント管（１種） | 〔追加〕 ■管材 ・水道用亜鉛メッキ鋼管 ・水道用立型鋳鉄直管（普通圧管） ・水道用遠心力砂型鋳鉄管（普通圧管） ・水道用遠心力金型鋳鉄管（普通圧管） ・水道用鋳鉄異形管 ・水道用メカニカルジョイント鋳鉄直管 ・水道用メカニカルジョイント鋳鉄異形管 ・水道用鉛管（２種） ・水道用石綿セメント管（１種） | 〔変更〕 ■管材 ・水道用亜鉛メッキ鋼管 ・耐食鋼管 ・水道用鉛管（２種） | → ■管材 ・水道用亜鉛メッキ鋼管 ・耐食鋼管 ・水道用鉛管（２種） | → ■管材 ・水道用亜鉛メッキ鋼管 ・耐食鋼管 ・水道用鉛管（２種） | 〔変更〕 ■管材 ・水道用硬質塩化ビニルライニング鋼管 ・水道用鉛管（２種） ・屋内配管用ステンレス鋼鋼管 ・銅及び銅合金継目無管 ・水道用硬質塩化ビニル管 ・水道用耐衝撃性硬質塩化ビニル管 | 〔変更〕 ■管材 ・水道用硬質塩化ビニルライニング鋼管 ・水道用鉛管（２種） ・一般配管用ステンレス鋼鋼管 ・銅及び銅合金継目無管 ・水道用硬質塩化ビニル管 ・水道用耐衝撃性硬質塩化ビニル管 | → ■管材 ・水道用硬質塩化ビニルライニング鋼管 ・水道用鉛管（２種） ・一般配管用ステンレス鋼鋼管 ・銅及び銅合金継目無管 ・水道用硬質塩化ビニル管 ・水道用耐衝撃性硬質塩化ビニル管 | 〔変更〕 ■管材 ・水道用硬質塩化ビニルライニング鋼管 ・水道用内外面硬質塩化ビニルライニング鋼管 ・水道用ポリエチレン粉体ライニング鋼管 ・一般配管用ステンレス鋼鋼管 ・水道用硬質塩化ビニル管 ・水道用耐衝撃性硬質塩化ビニル管 ・水道用ゴム輪形硬質塩化ビニル管 ・水道用ゴム輪形耐衝撃性硬質塩化ビニル管 ・ダクタイル鋳鉄管（3種管） ・水道用ダクタイル鋳鉄管（3種管） ・ダクタイル鋳鉄異形管 ・水道用ダクタイル鋳鉄異形管 ・ゴム輪型鋳鉄異形管 ・硬質塩化ビニルライニング鋼管 〔追加〕 ※S61年:管の内面に鉄部が露出しないこと | 〔変更〕 ■管材 ・水道用硬質塩化ビニルライニング鋼管 ・水道用ポリエチレン粉体ライニング鋼管 ・一般配管用ステンレス鋼鋼管 ・水道用硬質塩化ビニル管 ・水道用耐衝撃性硬質塩化ビニル管 ・水道用ゴム輪形硬質塩化ビニル管 ・水道用ゴム輪形耐衝撃性硬質塩化ビニル管 ・ダクタイル鋳鉄管（3種管） ・水道用ダクタイル鋳鉄管（3種管） ・ダクタイル鋳鉄異形管 ・水道用ダクタイル鋳鉄異形管 ・水道用硬質塩化ビニル管のゴム輪型鋳鉄異形管 ・フランジ付ポリエチレン粉体ライニング鋼管 ・硬質塩化ビニルライニング鋼管 → ※S61年:管の内面に鉄部が露出しないこと | 〔変更〕 ■管材 ・水道用架橋ポリエチレン管 ・水道用ポリブデン管 ・水道用硬質塩化ビニルライニング鋼管 ・水道用ポリエチレン粉体ライニング鋼管 ・一般配管用ステンレス鋼鋼管 ・水道用硬質塩化ビニル管 ・水道用耐衝撃性硬質塩化ビニル管 ・水道用ゴム輪形硬質塩化ビニル管 ・水道用ゴム輪形耐衝撃性硬質塩化ビニル管 ・ダクタイル鋳鉄管（3種管） ・水道用ダクタイル鋳鉄管（3種管） ・ダクタイル鋳鉄異形管 ・水道用ダクタイル鋳鉄異形管 ・水道用硬質塩化ビニル管のゴム輪型鋳鉄異形管 ・フランジ付硬質塩化ビニルライニング鋼管 ・フランジ付ポリエチレン粉体ライニング鋼管 〔変更〕 ※H4年:サヤ管工法による樹脂管、鋼管はライニング鋼管。コンクリート躯体部分には埋込まない | 〔変更〕 ■管材 ・水道用架橋ポリエチレン管 ・水道用ポリブデン管 ・水道用硬質塩化ビニルライニング鋼管 ・水道用ポリエチレン粉体ライニング鋼管 ・一般配管用ステンレス鋼鋼管 ・水道用ステンレス鋼鋼管 ・水道用硬質塩化ビニル管 ・水道用ゴム輪形硬質塩化ビニル管 ・水道用ゴム輪形耐衝撃性硬質塩化ビニル管 ・ダクタイル鋳鉄管（3種管） ・水道用ダクタイル鋳鉄管（3種管） ・ダクタイル鋳鉄異形管 ・水道用ダクタイル鋳鉄異形管 ・水道用硬質塩化ビニル管のゴム輪型鋳鉄異形管 ・フランジ付硬質塩化ビニルライニング鋼管 ・フランジ付ポリエチレン粉体ライニング鋼管 ・コア付鋼管 → ※H4年:サヤ管工法による樹脂管、鋼管はライニング鋼管。コンクリート躯体部分には埋込まない | 〔変更〕 ■管材 ・水道用架橋ポリエチレン管 ・水道用ポリブデン管 ・水道用硬質塩化ビニルライニング鋼管 ・水道用ポリエチレン粉体ライニング鋼管 ・一般配管用ステンレス鋼管 ・水道用ステンレス鋼鋼管 ・水道用硬質塩化ビニル管 ・水道用ポリエチレン管 ・水道配水用ポリエチレン管 ・水道用ゴム輪形硬質塩化ビニル管 ・水道用ゴム輪形耐衝撃性硬質塩化ビニル管 ・ダクタイル鋳鉄管（3種管） ・水道用ダクタイル鋳鉄管（3種管） ・ダクタイル鋳鉄異形管 ・水道用ダクタイル鋳鉄異形管 ・水道用硬質塩化ビニル管のゴム輪型鋳鉄異形管 ・フランジ付硬質塩化ビニルライニング鋼管 ・フランジ付ポリエチレン粉体ライニング鋼管 ・水道用管端コア付樹脂ライニング鋼管 → ※H4年:サヤ管工法による樹脂管、鋼管はライニング鋼管。コンクリート躯体部分には埋込まない | 〔変更〕〔追加〕 ■管材 ・水道用架橋ポリエチレン管 ・水道用ポリブデン管 ・水道用硬質塩化ビニルライニング鋼管 ・水道用ポリエチレン粉体ライニング鋼管 ・一般配管用ステンレス鋼管 ・配管用ステンレス鋼管 ・水道用ステンレス鋼鋼管 ・銅及び銅合金継目無管 ・水道用銅管 ・水道用硬質塩化ビニル管 ・水道用ポリエチレン二層管 ・水道配水用ポリエチレン管 ・水道用ゴム輪形硬質塩化ビニル管 ・水道用ゴム輪形耐衝撃性硬質塩化ビニル管 ・ダクタイル鋳鉄管（3種管） ・水道用ダクタイル鋳鉄管（3種管） ・ダクタイル鋳鉄異形管 ・水道用ダクタイル鋳鉄異形管 ・水道用硬質塩化ビニル管のダクタイル鋳鉄異形管 ・フランジ付硬質塩化ビニルライニング鋼管 ・フランジ付ポリエチレン粉体ライニング鋼管 ・水道用管端コア付樹脂ライニング鋼管 〔変更〕 ※H14年：住戸内給水・給湯管は、さや管工法ヘッダー工法による樹脂管とする | 〔追加〕 ■管材 ・水道用硬質塩化ビニルライニング鋼管 ・フランジ付硬質塩化ビニルライニング鋼管 ・水道用ポリエチレン粉体ライニング鋼管 ・フランジ付ポリエチレン粉体ライニング鋼管 ・水道用管端コア付樹脂ライニング鋼管 ・配管用ステンレス鋼管 ・一般配管用ステンレス鋼管 ・水道用ステンレス鋼管 ・水道用波状ステンレス鋼管 ・ダクタイル鋳鉄管（3種管） ・ダクタイル鋳鉄異形管 ・水道用ダクタイル鋳鉄管（3種管） ・水道用ダクタイル鋳鉄異形管 ・銅及び銅合金継目無管 ・水道用銅管 ・被覆銅管 ・水道用硬質塩化ビニル管 ・水道用ゴム輪形硬質塩化ビニル管 ・水道用ゴム輪形耐衝撃性硬質塩化ビニル管 ・水道用ポリエチレン二層管 ・水道配水用ポリエチレン管 ・水道用架橋ポリエチレン管 ・水道用ポリブデン管 | ■管材 ・水道用硬質塩化ビニルライニング鋼管 ・フランジ付硬質塩化ビニルライニング鋼管 ・水道用ポリエチレン粉体ライニング鋼管 ・フランジ付ポリエチレン粉体ライニング鋼管 ・配管用ステンレス鋼管 ・一般配管用ステンレス鋼管 ・水道用ステンレス鋼管 ・水道用波状ステンレス鋼管 ・ダクタイル鋳鉄管（3種管） ・ダクタイル鋳鉄異形管（3種管） ・水道用ダクタイル鋳鉄管（3種管） ・水道用ダクタイル鋳鉄異形管（3種管） ・銅及び銅合金継目無管 ・水道用銅管 ・被覆銅管 ・水道用硬質ポリ塩化ビニル管 ・水道用ゴム輪形硬質塩化ビニル管 ・水道用ゴム輪形耐衝撃性硬質塩化ビニル管 ・水道用ポリエチレン二層管 ・水道配水用ポリエチレン管 ・水道用架橋ポリエチレン管 ・水道用ポリブデン管 〔削除〕 （水道用管端コア付樹脂ライニング鋼管） | 〔追加〕 ■管材 ・水道用硬質塩化ビニルライニング鋼管 ・フランジ付硬質塩化ビニルライニング鋼管 ・水道用ポリエチレン粉体ライニング鋼管 ・フランジ付ポリエチレン粉体ライニング鋼管 ・配管用ステンレス鋼管 ・一般配管用ステンレス鋼管 ・水道用ステンレス鋼管 ・水道用波状ステンレス鋼管 ・ダクタイル鋳鉄管（3種管） ・ダクタイル鋳鉄異形管（3種管） ・水道用ダクタイル鋳鉄管（3種管） ・水道用ダクタイル鋳鉄異形管（3種管） ・銅及び銅合金継目無管 ・水道用銅管 ・被覆銅管 ・水道用硬質ポリ塩化ビニル管 ・水道用ゴム輪形硬質塩化ビニル管 ・水道用ゴム輪形耐衝撃性硬質塩化ビニル管 ・水道用ポリエチレン二層管 ・水道配水用ポリエチレン管 ・架橋ポリエチレン管 ・水道用架橋ポリエチレン管 ・ポリブデン管 ・水道用ポリブデン管 | 〔変更〕〔追加〕 ■管材 ・水道用硬質塩化ビニルライニング鋼管 ・フランジ付硬質塩化ビニルライニング鋼管 ・水道用ポリエチレン粉体ライニング鋼管 ・フランジ付ポリエチレン粉体ライニング鋼管 ・配管用ステンレス鋼鋼管 ・一般配管用ステンレス鋼鋼管 ・水道用ステンレス鋼鋼管 ・水道用波状ステンレス鋼管 ・ダクタイル鋳鉄管（1種管又は3種管） ・ダクタイル鋳鉄異形管 ・水道用ダクタイル鋳鉄管（1種管又は3種管） ・水道用ダクタイル鋳鉄異形管 ・水道用GX形ダクタイル鋳鉄管（1種管又は3種管） ・水道用GX形ダクタイル鋳鉄異形管 ・銅及び銅合金継目無管 ・水道用銅管 ・被覆銅管 ・水道用硬質ポリ塩化ビニル管 ・水道用ゴム輪形硬質ポリ塩化ビニル管 ・水道用ポリエチレン二層管 ・水道配水用ポリエチレン管 ・給水用高密度ポリエチレン管 ・架橋ポリエチレン管 ・水道用架橋ポリエチレン管 ・ポリブデン管 ・水道用ポリブデン管 〔削除〕 （水道用ゴム輪形耐衝撃性硬質塩化ビニル管）
| 給湯 | 材料規格 |  | 該当なし | 該当なし | 該当なし | 該当なし | 該当なし | 該当なし | ■管材 ・水道用亜鉛メッキ鋼管 ・脱酸銅管 | 〔変更〕 ■管材 ・水道用亜鉛メッキ鋼管 ・りん脱酸銅継目無管 〔追加〕 ※S49年：（分譲）BL壁掛給湯器 | ■管材 ・水道用亜鉛メッキ鋼管 ・りん脱酸銅継目無管 → ※S49年：（分譲）BL壁掛給湯器 | 〔変更〕 ■管材 ・銅及び銅合金継目無管 ・被覆銅管 〔変更〕 ※S55年：10号相当以上とする。ただし、給湯機能付風呂釜設置の賃貸は６号相当以上とする | → ■管材 ・銅及び銅合金継目無管 ・被覆銅管 → ※S55年：10号相当以上とする。ただし、給湯機能付風呂釜設置の賃貸は６号相当以上とする | → ■管材 ・銅及び銅合金継目無管 ・被覆銅管 〔変更〕 ※S58年：13号相当以上、追炊機能付とする。 | → ■管材 ・銅及び銅合金継目無管 ・被覆銅管 〔変更〕 ※S60年：16号相当以上、追炊機能付とする。 | → ■管材 ・銅及び銅合金継目無管 ・被覆銅管 → ※S60年：16号相当以上、追炊機能付とする。 | 〔追加〕 ■管材 ・水道用架橋ポリエチレン管 ・水道用ポリブデン管 ・銅及び銅合金継目無管 ・被覆銅管 → ※S60年：16号相当以上、追炊機能付とする。 | 〔追加〕 ■管材 ・水道用架橋ポリエチレン管 ・水道用ポリブデン管 ・給湯用塩化ビニルライニング鋼管 ・銅及び銅合金継目無管 ・被覆銅管 → ※S60年：16号相当以上、追炊機能付とする。 | 〔変更〕 ■管材 ・水道用架橋ポリエチレン管 ・水道用ポリブデン管 ・銅及び銅合金継目無管 ・被覆銅管 ・水道用耐熱性硬質塩化ビニルライニング鋼管 ・管端コア付耐熱性硬質塩化ビニルライニング鋼管 → ※S60年：16号相当以上、追炊機能付とする。 | 〔変更〕〔追加〕 ■管材 ・水道用架橋ポリエチレン管 ・水道用ポリブデン管 ・銅及び銅合金継目無管 ・被覆銅管 ・水道用耐熱性硬質塩化ビニルライニング鋼管 ・管端コア付耐熱性硬質塩化ビニルライニング鋼管 〔変更〕 ※H14年：24号追焚付とする（43m2未満は16号） | 〔追加〕 ■管材 ・銅管 ・被覆銅管 ・水道用耐熱性硬質塩化ビニルライニング鋼管 ・配管用ステンレス鋼管 ・一般配管用ステンレス鋼管 ・水道用ステンレス鋼鋼管 ・水道用架橋ポリエチレン管 ・水道用ポリブデン管 〔削除〕 （管端コア付耐熱性硬質塩化ビニルライニング鋼管） | → ■管材 ・銅管 ・被覆銅管 ・水道用耐熱性硬質塩化ビニルライニング鋼管 ・配管用ステンレス鋼管 ・一般配管用ステンレス鋼管 ・水道用ステンレス鋼管 ・水道用架橋ポリエチレン管 ・水道用ポリブデン管 | 〔追加〕 ■管材 ・銅管 ・被覆銅管 ・水道用耐熱性硬質塩化ビニルライニング鋼管 ・配管用ステンレス鋼管 ・一般配管用ステンレス鋼管 ・水道用ステンレス鋼管 ・架橋ポリエチレン管 ・水道用架橋ポリエチレン管 ・ポリブデン管 ・水道用ポリブデン管 | → ■管材 ・銅管 ・被覆銅管 ・水道用耐熱性硬質塩化ビニルライニング鋼管 ・配管用ステンレス鋼鋼管 ・一般配管用ステンレス鋼鋼管 ・水道用ステンレス鋼鋼管 ・架橋ポリエチレン管 ・水道用架橋ポリエチレン管 ・ポリブデン管 ・水道用ポリブデン管
| 排水 | 材料規格 |  | ■管材 ・陶管 ・鉄筋コンクリート管 ・ヒューム管 | → ■管材 ・陶管 ・鉄筋コンクリート管 ・ヒューム管 | 〔変更〕 ■管材 ・配管用炭素鋼鋼管（白管） ・排水用鋳鉄管 ・鉛管 ・硬質塩化ビニル管 ・遠心力鉄筋コンクリート管（普通圧管） ・陶管（直管）並管 ・陶管（異形管） | → ■管材 ・配管用炭素鋼鋼管（白管） ・排水用鋳鉄管（直管は２種） ・鉛管 ・硬質塩化ビニル管 ・遠心力鉄筋コンクリート管（普通圧管） ・陶管（直管）並管 ・陶管（異形管） | → ■管材 ・配管用炭素鋼鋼管（白管） ・排水用鋳鉄管（直管は２種） ・鉛管 ・硬質塩化ビニル管 ・遠心力鉄筋コンクリート管（普通圧管） ・陶管（直管）並管 ・陶管（異形管） | → ■管材 ・配管用炭素鋼鋼管（白管） ・排水用鋳鉄管（直管は２種） ・鉛管 ・硬質塩化ビニル管 ・遠心力鉄筋コンクリート管（普通圧管） ・陶管（直管）並管 ・陶管（異形管） | 〔変更〕 ■管材 ・配管用炭素鋼鋼管（白管） ・排水用鋳鉄管（直管は２種） ・鉛管 ・硬質塩化ビニル管（一般管VP) | → ■管材 ・配管用炭素鋼鋼管（白管） ・排水用鋳鉄管（直管は２種） ・鉛管 ・硬質塩化ビニル管（一般管VP) | 〔追加〕 ■管材 ・配管用炭素鋼鋼管（白管） ・耐食用塗覆鋼管 ・排水用鋳鉄管（直管は２種） ・鉛管 ・硬質塩化ビニル管（一般管VP) | 〔追加〕 ■管材 ・配管用炭素鋼鋼管（白管） ・耐食用塗覆鋼管 ・排水用鋳鉄管（直管は２種） ・鉛管 ・硬質塩化ビニル管（一般管VP) ・銅及び銅合金継目無管 | → ■管材 ・配管用炭素鋼鋼管（白管） ・耐食用塗覆鋼管 ・排水用鋳鉄管（直管は２種） ・鉛管 ・硬質塩化ビニル管（一般管VP) ・銅及び銅合金継目無管 | → ■管材 ・配管用炭素鋼鋼管（白管） ・耐食用塗覆鋼管 ・排水用鋳鉄管（直管は２種） ・鉛管 ・硬質塩化ビニル管（一般管VP) ・銅及び銅合金継目無管 | 〔変更〕〔追加〕 ■管材 ・配管用炭素鋼鋼管（白管） ・排水用タールエポキシ塗装鋼管 ・排水用鋳鉄管（直管は２種） ・メカニカル型排水用鋳鉄管 ・硬質塩化ビニル管（一般管VP) 〔追加〕 ※S61年：管の接続は差し込み接合とする。接合部は可とう性を有するものとする | 〔変更〕〔追加〕 ■管材 ・配管用炭素鋼鋼管（白管） ・排水用タールエポキシ塗装鋼管 ・排水用硬質塩化ビニルライニング鋼管 ・排水用鋳鉄管（差込み式ゴムリング接合） ・メカニカル型排水用鋳鉄管 ・硬質塩化ビニル管（一般管VP) → ※S61年：管の接続は差し込み接合とする。接合部は可とう性を有するものとする | → ■管材 ・配管用炭素鋼鋼管（白管） ・排水用タールエポキシ塗装鋼管 ・排水用硬質塩化ビニルライニング鋼管 ・排水用鋳鉄管（差込み式ゴムリング接合） ・メカニカル型排水用鋳鉄管 ・硬質塩化ビニル管（一般管VP) → ※S61年：管の接続は差し込み接合とする。接合部は可とう性を有するものとする | 〔追加〕 ■管材 ・配管用炭素鋼鋼管（白管） ・排水用タールエポキシ塗装鋼管 ・排水用硬質塩化ビニルライニング鋼管 ・排水用鋳鉄管（差込み式ゴムリング接合） ・メカニカル型排水用鋳鉄管 ・硬質塩化ビニル管（一般管VP) ・排水用耐火二層管 → ※S61年：管の接続は差し込み接合とする。接合部は可とう性を有するものとする | 〔変更〕 ■管材 ・配管用炭素鋼鋼管（白管） ・排水用タールエポキシ塗装鋼管 ・排水用硬質塩化ビニルライニング鋼管 ・排水用鋳鉄管（差込み式ゴムリング接合） ・メカニカル型排水用鋳鉄管 ・差込式ゴムリング形排水用鋳鉄管 ・硬質塩化ビニル管（VP) ・排水用耐火二層管 → ※S61年：管の接続は差し込み接合とする。接合部は可とう性を有するものとする | 〔変更〕〔追加〕 ■管材 ・配管用炭素鋼鋼管（白） ・排水用タールエポキシ塗装鋼管 ・排水用硬質塩化ビニルライニング鋼管 ・硬質塩化ビニル管（VP) ・排水用耐火二層管 ・排水用鋳鉄管 〔変更〕 ※H14年：排水管は差し込み接合とし、可とう性を有するものとする | 〔追加〕 ■管材 ・配管用炭素鋼鋼管 ・排水用硬質塩化ビニルライニング鋼管 ・排水用タールエポキシ塗装鋼管 ・排水用鋳鉄管 ・硬質塩化ビニル管（VP、VU) ・下水道用硬質塩化ビニル管 ・建物排水用リサイクル発泡三層硬質塩化ビニル管 ・排水用リサイクル硬質塩化ビニル管（REP） ・排水用耐火二層管 ・遠心力鉄筋コンクリート管 ・陶管 ・セメント管 ・下水道用リサイクル三層硬質塩化ビニル管（RS） | 〔変更〕〔追加〕 ■管材 ・配管用炭素鋼管 ・排水用硬質塩化ビニルライニング鋼管 ・排水用タールエポキシ塗装鋼管 ・排水用鋳鉄管 ・硬質ポリ塩化ビニル管（VP、VU) ・リサイクル硬質ポリ塩化ビニル発泡三層管（RF-VP） ・排水用リサイクル硬質ポリ塩化ビニル管（REP-VU） ・リサイクル硬質ポリ塩化ビニル三層管（RF-VU） ・下水道用硬質塩化ビニル管 ・下水道用リサイクル三層硬質塩化ビニル管（RS） ・排水用耐火二層管 ・無筋コンクリート管 ・鉄筋コンクリート管 ・陶管 | 〔変更〕 ■管材 ・配管用炭素鋼鋼管 ・排水用硬質塩化ビニルライニング鋼管 ・排水用タールエポキシ塗装鋼管 ・排水用鋳鉄管 ・硬質ポリ塩化ビニル管（VP、VU) ・リサイクル硬質ポリ塩化ビニル発泡三層管（RF-VP） ・排水用リサイクル硬質ポリ塩化ビニル管（REP-VU） ・リサイクル硬質ポリ塩化ビニル三層管（RS-VU） ・下水道用硬質塩化ビニル管 ・下水道用リサイクル三層硬質塩化ビニル管（RS） ・排水用耐火二層管 ・無筋コンクリート管 ・鉄筋コンクリート管 〔削除〕 （・陶管） | 〔追加〕 ■管材 ・配管用炭素鋼鋼管 ・排水用硬質塩化ビニルライニング鋼管 ・排水用タールエポキシ塗装鋼管 ・排水用鋳鉄管 ・硬質ポリ塩化ビニル管（VP、VU) ・リサイクル硬質ポリ塩化ビニル発泡三層管（RF-VP） ・耐熱性硬質ポリ塩化ビニル管（HTVP） ・排水用リサイクル硬質ポリ塩化ビニル管（REP-VU） ・リサイクル硬質ポリ塩化ビニル三層管（RS-VU） ・下水道用硬質塩化ビニル管 ・下水道用リサイクル三層硬質塩化ビニル管（RS） ・排水用耐火二層管 ・無筋コンクリート管 ・鉄筋コンクリート管
| ガス | 材料規格 |  | 該当なし | 該当なし | → ■管材 ・配管用炭素鋼鋼管（白管） | → ■管材 ・配管用炭素鋼鋼管（白管） | → ■管材 ・配管用炭素鋼鋼管（白管） | → ■管材 ・配管用炭素鋼鋼管（白管） | → ■管材 ・配管用炭素鋼鋼管（白管） | → ■管材 ・配管用炭素鋼鋼管（白管） | → ■管材 ・配管用炭素鋼鋼管（白管） | → ■管材 ・配管用炭素鋼鋼管（白管） | → ■管材 ・配管用炭素鋼鋼管（白管） | → ■管材 ・配管用炭素鋼鋼管（白管） | 〔変更〕 ■管材 ・ポリエチレン被覆鋼管 ・塩化ビニル被覆鋼管 ・球状黒鉛鋳鉄品 ・黒心可鍛鋳鉄品 ・ガス用ポリエチレン管 | → ■管材 ・ポリエチレン被覆鋼管 ・塩化ビニル被覆鋼管 ・球状黒鉛鋳鉄品 ・黒心可鍛鋳鉄品 ・ガス用ポリエチレン管 | → ■管材 ・ポリエチレン被覆鋼管 ・塩化ビニル被覆鋼管 ・球状黒鉛鋳鉄品 ・黒心可鍛鋳鉄品 ・ガス用ポリエチレン管 | → ■管材 ・ポリエチレン被覆鋼管 ・塩化ビニル被覆鋼管 ・球状黒鉛鋳鉄品 ・黒心可鍛鋳鉄品 ・ガス用ポリエチレン管 | → ■管材 ・ポリエチレン被覆鋼管 ・塩化ビニル被覆鋼管 ・球状黒鉛鋳鉄品 ・黒心可鍛鋳鉄品 ・ガス用ポリエチレン管 | 〔変更〕〔追加〕 ■管材 ・配管用炭素鋼鋼管（土中埋設部使用不可） ・ポリエチレン被覆鋼管 ・塩化ビニル被覆鋼管 ・冷間圧延ステンレス鋼板及び鋼帯によるフレキシブル管 ・球状黒鉛鋳鉄品 ・黒心可鍛鋳鉄品 ・ガス用ポリエチレン管 | 〔追加〕 ・配管用炭素鋼鋼管 ・圧力配管用炭素鋼鋼管 ・ポリエチレン被覆鋼管 ・塩化ビニル被覆鋼管 ・球状黒鉛鋳鉄品 ・可鍛鋳鉄品 ・ダクタイル鋳鉄管 ・ダクタイル鋳鉄異形管 ・ガス用ポリエチレン管 ・ガス用ステンレス製フレキシブル管 | → ■管材 ・配管用炭素鋼鋼管 ・圧力配管用炭素鋼鋼管 ・ポリエチレン被覆鋼管 ・塩化ビニル被覆鋼管 ・球状黒鉛鋳鉄品 ・可鍛鋳鉄品 ・ダクタイル鋳鉄管 ・ダクタイル鋳鉄異形管 ・ガス用ポリエチレン管 ・ガス用ステンレス製フレキシブル管 | → ■管材 ・配管用炭素鋼鋼管 ・圧力配管用炭素鋼鋼管 ・ポリエチレン被覆鋼管 ・塩化ビニル被覆鋼管 ・球状黒鉛鋳鉄品 ・可鍛鋳鉄品 ・ダクタイル鋳鉄管 ・ダクタイル鋳鉄異形管 ・ガス用ポリエチレン管 ・ガス用ステンレス製フレキシブル管 | ■管材 ・配管用炭素鋼鋼管 ・圧力配管用炭素鋼鋼管 ・ポリエチレン被覆鋼管 ・球状黒鉛鋳鉄品 ・可鍛鋳鉄品 ・ダクタイル鋳鉄管 ・ダクタイル鋳鉄異形管 ・ガス用ポリエチレン管 ・ガス用ステンレス製フレキシブル管 〔削除〕 （・塩化ビニル被覆鋼管）